## ICP-AES
RAPPORT D'ANALYSES
Nom: | Alex Zagorevski / Jean Bédard
Projet: | GEM2
Technique utilisée | fusion alcaline et ICP-AES
Date: | 31 mars 2015
|  |  |  | Al 396.152 | Ca 317.933 | Fe 238.204 | K 766.491 | Mg 280.270 | Mn 257.610 | Na 589.592 | P 213.618 | Si 251.611 | S 180.669 | Ti 334.941 | Ba 455.403 | Cd 226.502 | Co 230.786 | Cr 267.716 | Cu 327.395 | Ni 231.604 | Sc 361.383 | V 292.401 | Zn 213.857
|  |  |  | % Al2O3 | % CaO | % Fe2O3 | % K2O | % MgO | % MnO | % Na2O | % P2O5 | % SiO2 | % Soufre | % TiO2 | ppm Ba | ppm Cd | ppm Co | ppm Cr | ppm Cu | ppm Ni | ppm Sc | ppm V | ppm Zn
|  | %Total | LOI
14ZE-716 | 15-30 | 96.77906 | 0.5059631 | 1.77 | 0.179 | 0.621 | 0.41 | 0.146 | 0.0049 | 0.3 | 0.028 | 93 | 0.004 | 0.0715 | 83.2 | < 1.1 | < 4 | 14.5 | 5 | 18 | 3.2 | 7 | 10.1
14ZE-717 | 15-31 | 98.79596 | 5.854758 | 8.4 | 5.77 | 2.43 | 1.61 | 1.26 | 0.091 | 1.86 | 0.121 | 70.9 | < 0.004 | 0.352 | 346 | < 1.3 | < 4 | 45 | 9 | 30 | 6 | 41 | 41
14ZE-720 | 15-32 | 99.31134 | 5.998094 | 12.8 | 6.81 | 8.24 | 0.026 | 10.1 | 0.131 | 4.2 | 0.018 | 50.6 | 0.049 | 0.252 | 3.7 | < 1.3 | 32 | 655 | 88 | 172 | 42.3 | 230 | 58
14ZE-721 | 15-33 | 98.79723 | 3.144937 | 12.5 | 9.4 | 9 | 0.022 | 10.8 | 0.144 | 1.67 | 0.017 | 51.7 | < 0.004 | 0.204 | 8.8 | < 1.2 | 43 | 822 | 39 | 320 | 42.5 | 230 | 58
14ZE-722A | 15-34 | 98.95909 | 2.481669 | 11.8 | 7.43 | 9.2 | 0.122 | 11.1 | 0.131 | 3.49 | 0.012 | 52.8 | < 0.004 | 0.18 | 28.2 | < 1.2 | 43 | 837 | 10 | 260 | 44.7 | 250 | 45
14ZE-722B | 15-35 | 98.2966 | 3.108394 | 10.7 | 7.98 | 9.7 | 0.167 | 13.2 | 0.144 | 2.46 | 0.016 | 50.5 | < 0.004 | 0.161 | 55.9 | < 1.3 | 54 | 1110 | 7 | 320 | 47 | 250 | 53
14ZE-723 | 15-36 | 98.06328 | 1.961708 | 15.2 | 7.86 | 7.45 | 0.03 | 5.05 | 0.105 | 4.03 | 0.05 | 55.8 | < 0.004 | 0.496 | 5.2 | < 1.2 | 26 | 80 | 15.3 | 50 | 35.6 | 220 | 23
14ZE-724 | 15-37 | 98.7624 | 5.606421 | 9.1 | 7.43 | 9.3 | 0.013 | 15.8 | 0.172 | 1.68 | 0.012 | 49.2 | < 0.004 | 0.149 | 3.7 | < 1.1 | 54 | 1520 | 3 | 430 | 39.2 | 210 | 68
14ZE-725A | 15-38 | 99.82439 | 8.003863 | 0.873 | 9.3 | 6.69 | 0.023 | 29.9 | 0.209 | 0.088 | < 0.005 | 44.3 | < 0.004 | 0.0455 | 6.5 | < 1.2 | 66 | 3020 | 4 | 450 | 24 | 68 | 38
14ZE-726A | 15-39 | 99.36274 | 3.616637 | 10.7 | 9.4 | 9.2 | 0.04 | 14.2 | 0.156 | 1.31 | 0.008 | 50.2 | 0.091 | 0.199 | 2.1 | < 1.2 | 52 | 1400 | 47 | 360 | 39.4 | 220 | 65
14ZE-727A | 15-40 | 99.40292 | 4.594909 | 7.8 | 5.97 | 9 | 0.03 | 17.8 | 0.171 | 0.24 | 0.008 | 53.3 | 0.03 | 0.145 | 0.7 | < 1.1 | 56 | 1430 | 16.6 | 330 | 42.3 | 190 | 57
14ZE-727B | 15-41 | 100.9406 | 11.64684 | 1.29 | 0.031 | 10.7 | < 0.01 | 35.8 | 0.115 | 0.006 | < 0.004 | 40.5 | 0.055 | 0.0262 | 2.1 | < 1.1 | 114 | 5240 | 25 | 2030 | 10.2 | 51 | 76
14ZE-728 | 15-42 | 102.0922 | 14.8459 | 0.334 | 0.044 | 9.2 | < 0.01 | 42.8 | 0.147 | < 0.0027 | < 0.004 | 33.8 | 0.035 | 0.0114 | 0.6 | 1.2 | 112 | 5610 | 7 | 2870 | 4.4 | 33 | 66
14ZE-729 | 15-43 | 97.63763 | 13.89462 | 0.365 | 27.5 | 8.78 | < 0.011 | 13.7 | 0.199 | 0.025 | < 0.005 | 33 | < 0.004 | 0.083 | 55.7 | < 1.2 | 38 | 210 | 17 | 161 | 38.6 | 105 | 22
14ZE-730 | 15-44 | 99.39353 | 3.346407 | 16.4 | 12 | 9.9 | 0.161 | 7.79 | 0.154 | 2.37 | 0.043 | 46.4 | 0.006 | 0.727 | 129 | < 1.3 | 44 | 1020 | 47 | 137 | 40.4 | 250 | 107
14ZE-732A | 15-45 | 101.1393 | 10.7969 | 0.418 | 0.0107 | 5.16 | < 0.01 | 42.7 | 0.0359 | 0.0138 | < 0.005 | 41.4 | 0.022 | 0.0016 | 0.6 | < 1.1 | 70 | 3320 | 10 | 2840 | 3.1 | 18 | 34
14ZE-733 | 15-46 | 98.5423 | 2.231791 | 13 | 8.68 | 15.1 | 0.29 | 4.96 | 0.209 | 6.47 | 0.136 | 45.2 | < 0.004 | 2.17 | 8 | < 1.3 | 42 | 78 | 21 | 23 | 44.8 | 492 | 118
14ZE-734A | 15-47 | 101.081 | 6.480993 | 0.12 | 0.039 | 7.47 | < 0.012 | 48.5 | 0.105 | 0.009 | < 0.005 | 37.8 | 0.013 | 0.0009 | 0.3 | < 1.3 | 117 | 2580 | 12 | 3590 | 3.7 | 11 | 53
14ZE-734B | 15-48 | 101.4385 | 5.829174 | 0.082 | 0.043 | 7.28 | < 0.01 | 49.5 | 0.104 | 0.009 | < 0.005 | 38.2 | 0.009 | 0.0008 | 0.4 | < 1.1 | 120 | 1230 | 4 | 3580 | 3.5 | 8 | 51
14ZE-734C | 15-49 | 100.3565 | 10.028 | 0.343 | 1.03 | 7.52 | < 0.012 | 41 | 0.126 | 0.013 | < 0.006 | 39.8 | 0.047 | 0.0026 | 3.2 | < 1.3 | 105 | 2990 | 6 | 2610 | 8.8 | 29 | 65
14BEB-019C2 | 15-50 | 99.46858 | 2.130033 | 13.7 | 6.44 | 8.91 | 0.03 | 8.77 | 0.17 | 4.75 | 0.011 | 54.3 | < 0.004 | 0.22 | 2.3 | < 1.2 | 34 | 632 | 3 | 124 | 42.6 | 240 | 80
14BEB-081 | 15-51 | 99.75829 | 2.324851 | 14.6 | 9.4 | 14.6 | 0.61 | 6.14 | 0.171 | 2.79 | 0.065 | 47 | 0.26 | 1.59 | 50.1 | < 1.3 | 53 | 105 | 120 | 60 | 43 | 663 | 67
14ZE-741A | 15-52 | 101.0815 | 11.80814 | 0.9 | 0.0086 | 7.68 | < 0.01 | 37.8 | 0.101 | < 0.003 | < 0.005 | 42.1 | 0.079 | 0.0136 | 1.2 | < 1.1 | 97 | 2970 | 23 | 2630 | 8 | 29 | 49
14ZE-741B | 15-53 | 99.3388 | 2.925711 | 15.3 | 9.7 | 9.9 | 0.04 | 5.7 | 0.172 | 2.25 | 0.044 | 52.7 | < 0.004 | 0.593 | 6.6 | < 1.2 | 25 | 231 | 5 | 60 | 41.3 | 325 | 60
14ZE-742 | 15-54 | 99.26261 | 3.387449 | 13.6 | 7.5 | 10.5 | 0.084 | 10.6 | 0.189 | 2.58 | 0.042 | 50 | 0.006 | 0.608 | 13.3 | < 1.1 | 42 | 649 | 10 | 164 | 48.2 | 307 | 129
14ZE-743A | 15-55 | 99.05299 | 0.899322 | 12.4 | 3.9 | 3.29 | 0.016 | 0.672 | 0.0388 | 4.46 | 0.083 | 72.9 | < 0.004 | 0.301 | 2.5 | < 1.3 | < 4 | 5 | 6 | < 14 | 13 | 14 | 12.8
14ZE-743B | 15-56 | 98.60683 | 3.046364 | 14.5 | 6.71 | 8.25 | 0.04 | 8.43 | 0.137 | 3.59 | 0.033 | 53.4 | < 0.004 | 0.395 | 3.9 | < 1.2 | 30 | 381 | 56 | 155 | 38.1 | 230 | 81
14ZE-743C | 15-57 | 99.5226 | 2.986958 | 14.5 | 6.94 | 8.43 | 0.03 | 7.92 | 0.149 | 4.06 | 0.022 | 54 | < 0.004 | 0.382 | 3 | < 1.1 | 32 | 415 | 13 | 118 | 39.8 | 250 | 65
14ZE-743D | 15-58 | 99.74021 | 3.039801 | 14 | 8.2 | 8.41 | 0.04 | 7.75 | 0.144 | 2.62 | 0.022 | 55.1 | < 0.004 | 0.335 | 3 | < 1.2 | 27 | 381 | 48 | 122 | 41.7 | 230 | 92
14ZE-743E | 15-59 | 99.40823 | 2.579566 | 16 | 7.43 | 9.3 | 0.027 | 6.41 | 0.147 | 3.9 | 0.021 | 53.1 | < 0.004 | 0.436 | 3.3 | < 1.2 | 32 | 158 | 35 | 105 | 42.3 | 290 | 106
14ZE-743F | 15-60 | 99.65162 | 3.11863 | 9.1 | 8.5 | 10.1 | 0.058 | 14 | 0.21 | 1.57 | 0.017 | 52.6 | 0.007 | 0.276 | 3.4 | 2.4 | 46 | 634 | 34 | 146 | 63.2 | 240 | 98
14ZE-744 | 15-61 | 98.83227 | 3.926457 | 14.3 | 9.8 | 17.3 | 0.99 | 6.16 | 0.241 | 0.662 | 0.26 | 42.2 | 0.007 | 2.84 | 275 | < 1.2 | 51 | 84 | 55 | 60 | 50.4 | 500 | 149
14ZE-745C | 15-62 | 97.91919 | 1.966906 | 14.1 | 8.66 | 11.4 | 0.29 | 6.64 | 0.176 | 3.69 | 0.148 | 49.1 | 0.068 | 1.55 | 47 | < 1.2 | 41 | 287 | 45 | 96 | 41 | 322 | 88
14ZE-746A | 15-63 | 98.03736 | 6.4636 | 13.8 | 17.5 | 11.6 | 0.42 | 7.92 | 0.19 | 0.28 | 0.098 | 38.3 | < 0.004 | 1.35 | 139 | < 1.3 | 43 | 180 | 8 | 82 | 42.4 | 337 | 79
14ZE-746B | 15-64 | 98.12177 | 3.968361 | 14.6 | 20.2 | 10.5 | 0.056 | 6.05 | 0.171 | 0.095 | 0.106 | 40.8 | < 0.004 | 1.47 | 33.7 | < 1.2 | 37 | 136 | < 3 | 50 | 38.3 | 304 | 66
14ZE-747A | 15-65 | 99.82119 | 11.18862 | 0.196 | 0.0173 | 11.2 | < 0.01 | 35.7 | 0.114 | < 0.0027 | < 0.004 | 40.7 | 0.142 | 0.0064 | 0.7 | < 1.1 | 128 | 2870 | 8 | 1610 | 4.9 | 16.7 | 58
14ZE-747B | 15-66 | 99.15526 | 2.373483 | 13.9 | 9.3 | 12.6 | 0.174 | 6.28 | 0.177 | 3.58 | 0.129 | 49 | < 0.004 | 1.53 | 58.9 | < 1.3 | 44 | 200 | 31 | 93 | 40.3 | 347 | 92
14ZE-749A | 15-67 | 98.28208 | 2.836625 | 15.3 | 6.14 | 11.8 | 0.4 | 6.66 | 0.165 | 4.32 | 0.094 | 49.2 | 0.038 | 1.21 | 151 | < 1.3 | 42 | 281 | 61 | 73 | 45.3 | 322 | 93
14ZE-751A | 15-68 | 99.99457 | 12.56174 | 0.429 | 0.236 | 7.35 | < 0.011 | 37.7 | 0.0523 | 0.005 | < 0.005 | 41 | < 0.004 | 0.0033 | 0.7 | < 1.2 | 120 | 3660 | 21 | 2950 | 11.1 | 30 | 48
14ZE-751B | 15-69 | 101.1774 | 11.60586 | 0.41 | 0.0609 | 7.57 | < 0.011 | 38.4 | 0.0356 | 0.004 | < 0.005 | 42.5 | 0.012 | 0.0012 | 1.44 | < 1.2 | 106 | 2560 | 33 | 2590 | 9.4 | 25 | 43
14ZE-752B | 15-70 | 99.34534 | 6.64957 | 14.6 | 6.24 | 6.98 | 1.33 | 4.46 | 0.128 | 3.55 | 0.27 | 54 | 0.28 | 0.679 | 1310 | < 1.1 | 22 | 88 | 43 | 21 | 19 | 149 | 73
14ZE-757A | 15-71 | 99.92125 | 6.682989 | 17.3 | 10.5 | 9.2 | 0.097 | 10.9 | 0.143 | 1.64 | 0.088 | 42.1 | 0.046 | 1.09 | 12.1 | < 1 | 36 | 187 | 83 | 86 | 41.1 | 334 | 70
14ZE-757B | 15-72 | 99.953 | 4.42632 | 15.8 | 10.4 | 13.4 | 0.98 | 3.68 | 0.224 | 2.36 | 0.177 | 46.5 | 0.053 | 1.86 | 141 | < 0.9 | 42 | 188 | 100 | 79 | 47.7 | 356 | 128
14ZE-761 | 15-73 | 100.7412 | 2.949712 | 1.78 | 6.11 | 7.65 | 0.012 | 34.7 | 0.134 | 0.039 | < 0.004 | 46.7 | 0.11 | 0.0341 | 4 | < 1 | 101 | 2580 | 19 | 2510 | 10.3 | 49 | 55
14ZE-763 | 15-74 | 102.2032 | 4.705635 | 1.53 | 1.35 | 8.47 | < 0.011 | 43.7 | 0.114 | 0.0176 | < 0.005 | 41.4 | 0.19 | 0.0225 | 4.2 | < 1.2 | 113 | 3090 | 6 | 2780 | 9.2 | 32 | 56
14ZE-766A | 15-75 | 98.30109 | 2.04923 | 16.2 | 12.7 | 10.5 | 0.3 | 6.31 | 0.168 | 2.27 | 0.073 | 46.7 | < 0.004 | 1.02 | 92 | < 1.1 | 39 | 323 | 61 | 104 | 42.3 | 301 | 75
14ZE-766B | 15-76 | 99.81026 | 2.25245 | 16 | 9.8 | 10.8 | 0.42 | 6.69 | 0.15 | 3.36 | 0.109 | 48.8 | < 0.004 | 1.27 | 148 | < 1.1 | 40 | 282 | 42 | 97 | 40.3 | 314 | 75
14ZE-767 | 15-77 | 100.8252 | 1.453104 | 0.602 | 0.732 | 8.19 | < 0.012 | 37 | 0.114 | 0.0173 | < 0.005 | 52.1 | 0.041 | 0.0044 | 1.9 | < 1.3 | 101 | 2720 | 10 | 2560 | 6.4 | 25 | 51
14ZE-768 | 15-78 | 99.3647 | 4.305001 | 14.5 | 15.5 | 9.6 | 0.021 | 6.9 | 0.183 | 2.19 | 0.065 | 45 | 0.043 | 0.95 | 51.3 | < 1.3 | 39 | 369 | 81 | 98 | 35.7 | 260 | 67
14ZE-770A | 15-79 | 100.3318 | 1.903485 | 14 | 8.7 | 10.8 | 0.09 | 5.44 | 0.174 | 4.43 | 0.099 | 53.4 | < 0.004 | 1.2 | 201 | < 1.3 | 34 | 62 | < 3 | 50 | 37.1 | 335 | 70
14ZE-770B | 15-80 | 101.8335 | 12.89336 | 0.176 | 0.036 | 6.11 | < 0.01 | 40 | 0.115 | 0.006 | 0.005 | 41.6 | 0.119 | 0.0067 | 8.7 | < 1.1 | 94 | 5180 | < 2.7 | 1630 | 4 | 15.3 | 53
14ZE-774 | 15-81 | 100.2037 | 4.158849 | 16.4 | 9.9 | 5.13 | 2.4 | 11.5 | 0.114 | 1.44 | < 0.005 | 48.8 | 0.01 | 0.165 | 102 | < 1.2 | 35 | 705 | 140 | 200 | 42.5 | 157 | 54
14ZE-775A | 15-82 | 99.59918 | 3.893742 | 14.7 | 20.1 | 8.9 | 0.01 | 6.8 | 0.291 | 0.839 | 0.074 | 43 | < 0.004 | 0.857 | 9.1 | < 1.1 | 33 | 66 | 68 | 40 | 29.8 | 270 | 290
14ZE-775B | 15-83 | 99.39874 | 2.368686 | 15.3 | 9.8 | 8.08 | 0.04 | 6.3 | 0.203 | 4.54 | 0.05 | 52 | < 0.004 | 0.586 | 16.5 | < 1.3 | 36 | 113 | 7 | 60 | 36.9 | 240 | 112
14ZE-779A | 15-84 | 100.4366 | 2.567948 | 14.5 | 9.1 | 11.5 | 0.066 | 6.43 | 0.176 | 4.21 | 0.123 | 50.2 | 0.025 | 1.44 | 42.7 | < 1.1 | 38 | 200 | 66 | 60 | 42.6 | 340 | 83
14ZE-781 | 15-85 | 100.3403 | 5.614505 | 17.2 | 8.6 | 7.32 | 1.71 | 3.66 | 0.108 | 2.92 | 0.15 | 52 | 0.145 | 0.705 | 637 | < 1.2 | 21 | 148 | 49 | 40 | 23 | 200 | 77
14ZE-782A | 15-86 | 99.56253 | 3.415849 | 14.6 | 10.4 | 10.1 | 0.155 | 6.44 | 0.172 | 2.95 | 0.096 | 50 | 0.021 | 1.15 | 79.5 | < 1.4 | 38 | 250 | 72 | 80 | 39.7 | 300 | 68
14ZE-782B | 15-87 | 100.6097 | 2.459181 | 15.4 | 11.3 | 9.4 | 0.22 | 5.14 | 0.154 | 2.72 | 0.082 | 52.7 | 0.04 | 0.888 | 28.1 | < 1.1 | 32 | 93 | 45 | 50 | 35.6 | 270 | 63
14ZE-784A | 15-88 | 99.15428 | 2.379506 | 15 | 6.96 | 9.3 | 0.2 | 4.95 | 0.177 | 5.05 | 0.091 | 53.9 | 0.063 | 0.94 | 115 | < 1 | 27 | 22 | 29 | 40 | 33 | 303 | 46
14ZE-784B | 15-89 | 100.1901 | 4.271592 | 16.4 | 15.9 | 5.74 | 0.08 | 9.6 | 0.131 | 1.32 | < 0.005 | 46.4 | < 0.004 | 0.267 | 38 | < 1.3 | 36 | 643 | 98 | 158 | 39.8 | 154 | 34
14ZE-787A | 15-90 | 99.87204 | 2.955459 | 13.9 | 19.6 | 13.8 | 0.06 | 5.56 | 0.217 | 0.21 | 0.19 | 41.1 | 0.011 | 2.17 | 39.2 | < 1.3 | 46 | 96 | 14 | 40 | 42.8 | 420 | 80
14ZE-787B | 15-91 | 101.3227 | 8.12517 | 0.72 | 0.015 | 9 | < 0.01 | 42.2 | 0.11 | 0.005 | < 0.005 | 40.4 | 0.078 | 0.0053 | < 0.17 | < 1.1 | 116 | 3660 | 4 | 2700 | 9.3 | 36 | 50
14ZE-788 | 15-92 | 100.2055 | 2.137112 | 14.7 | 9.7 | 13.2 | 0.85 | 5.58 | 0.208 | 3.06 | 0.146 | 48.5 | < 0.004 | 1.73 | 1300 | < 1.1 | 38 | 132 | 59 | 50 | 41.9 | 389 | 93
14ZE-789A | 15-93 | 99.82265 | 1.40634 | 14.1 | 10.6 | 10.8 | 0.4 | 6.36 | 0.191 | 3.17 | 0.158 | 50.8 | 0.007 | 1.7 | 114 | < 1.3 | 40 | 480 | 35 | 118 | 45 | 340 | 91
14ZE-790 | 15-94 | 101.9685 | 9.385689 | 0.654 | 0.789 | 7.98 | < 0.01 | 42.1 | 0.114 | 0.006 | < 0.005 | 40.2 | 0.007 | 0.0026 | 0.17 | < 1.1 | 101 | 4000 | 12 | 2460 | 10.3 | 35 | 52
14ZE-791A | 15-95 | 100.3544 | 3.87517 | 18 | 11.2 | 6.96 | 0.166 | 8.3 | 0.125 | 2.39 | 0.03 | 48.7 | 0.011 | 0.487 | 17.4 | < 1 | 35 | 180 | 36 | 122 | 39.8 | 180 | 52
14ZE-792A | 15-96 | 99.5731 | 2.445506 | 13.5 | 9.1 | 13.4 | 0.2 | 6.55 | 0.228 | 3.94 | 0.069 | 49 | 0.009 | 1.02 | 121 | < 1.3 | 56 | 63 | 140 | 75 | 47.6 | 342 | 96
14ZE-793A | 15-97 | 98.44042 | 3.945977 | 12.4 | 6.85 | 12.9 | 0.39 | 8.35 | 0.212 | 3.71 | 0.099 | 48 | 0.027 | 1.43 | 81.1 | < 1.1 | 44 | 157 | 100 | 70 | 45.3 | 346 | 95
14ZE-793B | 15-98 | 100.128 | 1.781324 | 15.2 | 6.84 | 10.7 | 0.58 | 5.1 | 0.169 | 5.22 | 0.135 | 53.1 | 0.029 | 1.27 | 158 | < 0.9 | 30 | 176 | 48 | 54 | 36.7 | 284 | 86
14ZE-794A | 15-99 | 103.1449 | 5.094118 | 1.12 | 0.228 | 8.45 | 0.012 | 42.9 | 0.099 | 0.033 | < 0.004 | 44 | 0.472 | 0.0098 | 5.5 | < 1 | 111 | 4320 | 14.4 | 2680 | 10.4 | 38 | 77
14ZE-795C | 15-100 | 100.2039 | 8.677647 | 15.3 | 10.6 | 8.11 | 1.76 | 4.11 | 0.109 | 4.46 | 0.859 | 43.6 | 0.02 | 2.35 | 688 | < 1.3 | 32 | 250 | 34 | 116 | 25 | 240 | 73
14ZE-796 | 15-101 | 99.69149 | 1.970768 | 13.2 | 9.1 | 9 | 0.167 | 8.18 | 0.166 | 3.86 | 0.036 | 53.6 | 0.01 | 0.253 | 85.7 | < 1 | 30 | 325 | 48 | 75 | 43.3 | 210 | 80
14ZE-797B | 15-102 | 99.65614 | 3.795419 | 12.3 | 5.6 | 9 | 2.34 | 10.4 | 0.185 | 1.8 | 0.023 | 53.8 | 0.005 | 0.277 | 211 | < 1.1 | 40 | 818 | 176 | 270 | 37.3 | 200 | 164
14ZE-797C | 15-103 | 99.25783 | 3.328545 | 15.8 | 4.75 | 10.2 | 0.35 | 7.9 | 0.177 | 4.85 | 0.057 | 51 | < 0.004 | 0.724 | 22.8 | < 1.2 | 38 | 401 | 37 | 140 | 43.2 | 291 | 176
14ZE-800 | 15-104 | 98.63745 | 3.930498 | 14.6 | 9.7 | 9.4 | 0.48 | 6.43 | 0.156 | 3.87 | 0.142 | 48.4 | 0.154 | 1.18 | 115 | < 1.1 | 35 | 291 | 47 | 110 | 35.7 | 275 | 69
14ZE-803 | 15-105 | 99.89884 | 3.660283 | 12.5 | 7.35 | 14.9 | 1.31 | 6.53 | 0.205 | 3.18 | 0.115 | 48.3 | 0.21 | 1.23 | 2380 | < 1.3 | 59 | 115 | 66 | 135 | 48.4 | 427 | 105
14ZE-804 | 15-106 | 99.583 | 6.296446 | 12.5 | 7.49 | 16.3 | 0.97 | 6.26 | 0.236 | 2.44 | 0.17 | 45.1 | 0.041 | 1.62 | 597 | < 1 | 52 | 97 | 156 | 86 | 46.2 | 438 | 120
14ZE-805 | 15-107 | 99.20458 | 4.09132 | 14.3 | 6.92 | 9.7 | 0.38 | 4.07 | 0.174 | 4.52 | 0.132 | 53.1 | 0.147 | 1.48 | 71.6 | < 1.3 | 31 | 12.2 | < 3 | 40 | 35.5 | 352 | 58
14ZE-806A | 15-108 | 99.16287 | 4.743187 | 15.4 | 21.1 | 12.4 | < 0.01 | 5.92 | 0.181 | 0.045 | 0.146 | 37.4 | 0.01 | 1.72 | 7.2 | < 1 | 39 | 110 | 66 | 65 | 39.5 | 398 | 102
14ZE-806B | 15-109 | 101.255 | 13.58574 | 0.554 | 0.0154 | 8.35 | < 0.008 | 40 | 0.0542 | < 0.0022 | < 0.004 | 37.9 | 0.059 | 0.003 | 0.5 | < 0.9 | 112 | 3800 | 9 | 2840 | 10.7 | 34 | 60
14ZE-808A | 15-110 | 100.4984 | 12.58421 | 1.12 | 0.233 | 8.16 | < 0.011 | 37.9 | 0.135 | < 0.003 | < 0.005 | 39.6 | 0.072 | 0.0153 | 4.5 | < 1.2 | 107 | 3580 | 11 | 2850 | 11.3 | 42 | 85
14ZE-808B | 15-111 | 99.38994 | 4.392491 | 8.9 | 20 | 25 | < 0.009 | 6.67 | 0.311 | 0.004 | 0.792 | 31.1 | 0.009 | 2.02 | 9.1 | 1.4 | 55 | 16.5 | 389 | 40 | 51.9 | 811 | 112
14ZE-810A | 15-112 | 98.80678 | 2.772635 | 16.8 | 5.47 | 6.06 | 1.57 | 2.29 | 0.089 | 3.82 | 0.21 | 58.9 | 0.018 | 0.645 | 1000 | < 1.2 | 10 | 37 | 22 | < 13 | 14.6 | 127 | 94
14BEB004D | 15-113 | 99.16329 | 4.553881 | 15.7 | 13 | 7.59 | 1.11 | 8.83 | 0.145 | 1.53 | 0.036 | 46.1 | 0.037 | 0.444 | 297 | < 1.3 | 40 | 77 | 74 | 143 | 43.6 | 200 | 42
14BEB003B1 | 15-114 | 99.65276 | 4.098221 | 10.4 | 13.3 | 8.27 | 0.25 | 18.2 | 0.146 | 0.362 | 0.005 | 44.1 | 0.068 | 0.183 | 412 | < 1.2 | 65 | 1510 | 93 | 550 | 41.1 | 134 | 44
14ZE-a001 | 15-115 | 101.4781 | 10.79217 | 0.97 | 1.21 | 8.15 | < 0.011 | 40.9 | 0.119 | 0.009 | < 0.005 | 38.7 | 0.012 | 0.0081 | < 0.18 | 1.6 | 105 | 3360 | 8 | 2660 | 9.7 | 38 | 60
14ZE-a002a | 15-116 | 100.7025 | 16.01341 | 0.545 | 0.177 | 7.81 | < 0.012 | 38.5 | 0.1 | 0.004 | < 0.006 | 37 | 0.015 | 0.0025 | 0.9 | < 1.3 | 100 | 3130 | < 3 | 2300 | 8.7 | 29 | 72
14ZE-a002b | 15-117 | 101.5382 | 21.92182 | 0.069 | 0.136 | 6.82 | < 0.011 | 40.5 | 0.091 | 0.004 | < 0.005 | 31.4 | 0.024 | 0.0015 | 0.4 | < 1.2 | 101 | 3410 | 6 | 2550 | 2.6 | 8 | 69
14ZE-a003 | 15-118 | 102.0333 | 12.43232 | 0.045 | 0.0143 | 8 | < 0.01 | 45.1 | 0.11 | < 0.003 | < 0.005 | 35.6 | 0.008 | 0.0005 | < 0.17 | 1.4 | 113 | 4050 | 4 | 2740 | 3 | 6 | 51
14ZE-a004 | 15-119 | 101.9104 | 16.62008 | 0.083 | 0.025 | 6.78 | < 0.011 | 41.9 | 0.0803 | < 0.003 | 0.012 | 35.9 | 0.014 | 0.0008 | 2.2 | < 1.2 | 107 | 2800 | < 3 | 2670 | 2.9 | 8 | 42
14ZE-a006 | 15-120 | 98.51937 | 4.704268 | 13 | 12.3 | 10.2 | 0.35 | 9.3 | 0.184 | 1.92 | 0.045 | 45.8 | 0.016 | 0.642 | 91 | < 1.4 | 48 | 559 | 50 | 147 | 51.1 | 250 | 93
| 15-42 dup | 101.6565 | 14.8459 | 0.328 | 0.0413 | 9.2 | < 0.009 | 42.6 | 0.148 | < 0.0024 | 0.005 | 33.5 | 0.038 | 0.011 | 0.4 | 1.1 | 116 | 5710 | 5 | 2890 | 4.3 | 32 | 65
| 15-72 dup | 100.1521 | 4.42632 | 15.8 | 10.4 | 13.5 | 0.96 | 3.68 | 0.224 | 2.34 | 0.171 | 46.6 | 0.051 | 1.85 | 144 | 1.4 | 42 | 209 | 92 | 72 | 48.6 | 346 | 128
| 15-117 dup | 101.5832 | 21.92182 | 0.07 | 0.135 | 6.78 | < 0.01 | 40.6 | 0.091 | < 0.003 | < 0.005 | 31.4 | 0.016 | 0.0023 | 0.4 | < 1.1 | 99 | 3140 | 11 | 2520 | 2.4 | 7 | 67
|  |  |  | % Al2O3 | % CaO | % Fe2O3 | % K2O | % MgO | % MnO | % Na2O | % P2O5 | % SiO2 | % Soufre | % TiO2 | ppm Ba | ppm Cd | ppm Co | ppm Cr | ppm Cu | ppm Ni | ppm Sc | ppm V | ppm Zn
Échantillons de référence
| QLO1-A-1 |  |  | 16.04706 | 3.187102 | 4.347509 | 3.602116 | 0.9521615 | 0.09103508 | 4.171364 | 0.2621638 | 64.27164 | 0.004501077 | 0.6135382 | 1387.34 | < 1 | 7.656623 | 4.067655 | 29.5337 | 4.327674 | 8.698482 | 51.97831 | 60.3122
| WPR1A |  |  | 4.974781 | 3.506612 | 16.83398 | 0.2015148 | 26.14393 | 0.1777793 | 0.06505266 | 0.06776979 | 37.77987 | 1.694229 | 0.6029287 | 67.5824 | 1.808508 | 211.3909 | 3208.902 | 2940.523 | 4291.892 | 17.35958 | 140.108 | 178.824
| SGR-1b |  |  | 6.508774 | 8.196387 | 2.936337 | 1.500803 | 4.128932 | 0.03107426 | 2.969073 | 0.2821444 | 28.24845 | 0.8656038 | 0.2479145 | 285.4172 | 0.9205183 | 11.14808 | 32.51749 | 54.79189 | 33.71444 | 4.838118 | 128.8905 | 74.02008
| SY-4 |  |  | 20.85718 | 8.018892 | 6.261834 | 1.654041 | 0.4845338 | 0.1070229 | 7.112049 | 0.1311359 | 49.91341 | 0.03264706 | 0.2883697 | 337.608 | < 1 | -0.7949671 | 11.64849 | 7.228435 | 12.18393 | 0.478112 | 7.12007 | 98.26767
Valeurs de référence:
| QLO1-A-1 |  |  | 16.2 | 3.17 | 4.35 | 3.6 | 1 |  | 4.2 | 0.25 | 65.6 | 0.003 | 0.62 |  |  | 7.2 | 3.2 | 29 |  |  | 54 | 61
| WPR1A |  |  | 4.96 | 3.539 | 16.21 | 0.188 | 25.37 | 0.178 | 0.067 | 0.0694 | 37.69 | 1.768 | 0.5884 |  | 0.598 | 213 | 3220 | 2990 | 4390 | 17.3 | 135 | 160
| SGR-1b |  |  | 6.52 | 8.38 | 3.03 | 1.66 | 4.44 | 0.0345 | 2.99 | 0.328 | 28.2 | 1.53 | 0.253 |  | 0.9 | 12 | 30 | 66 | 29 | 4.6 | 130 | 74
| SY-4 |  |  | 20.69 | 8.05 | 6.21 | 1.66 | 0.54 | 0.108 | 7.1 | 0.131 | 49.9 | 0.015 | 0.287 |  |  | 2.8 | 12 | 7 | 9 | 1.1 | 8 | 93
En rouge, résultats au dessus de la courbe. Les résultats ont été confirmés par une reprise.
En jaune, les analyses ont été faites sur la perte au feu.
* Ces éléments peuvent être affectés(perte) lors de la fusion

## ICP-MS
RAPPORT D'ANALYSES
Nom: | Alex Zagorevski / Jean Bédard
Projet: | GEM2
Technique utilisée | fusion alcaline et ICP-MS | [8 empty] | résultats | [23 empty] | résultats |  | résultats |  |  |  |  | résultats
Date: | 31 mars 2014 | [8 empty] | retraités | [23 empty] | retraités |  | retraités |  |  |  |  | retraités
|  | 59Co | 69Ga | 75As* | 85Rb | 88Sr | 89Y | 90Zr | 93Nb | 93Nb | 95Mo | 107Ag | 115In | 118Sn | 121Sb | 126Te | 133Cs* | 138Ba | 139La | 140Ce | 141Pr | 146Nd | 147Sm | 151Eu | 157Gd | 159Tb | 163Dy | 165Ho | 167Er | 169Tm | 174Yb | 175Lu | 178Hf | 178Hf | 181Ta | 181Ta | 184W | 208Pb | 209Bi | 232Th | 232Th | 238U
|  | ppm | ppm | ppm | ppm | ppm | ppm | ppm | ppm | ppm | ppm | ppm | ppm | ppm | ppm | ppm | ppm | ppm | ppm | ppm | ppm | ppm | ppm | ppm | ppm | ppm | ppm | ppm | ppm | ppm | ppm | ppm | ppm | ppm | ppm | ppm | ppm | ppm | ppm | ppm | ppm | ppm
14ZE-716 | 15-30 | 1.12 | 3.83 | 12 | 18.6 | 11 | 2.85 | 26.5 | 1.5 | 1.739679 | < 0.3 | < 0.3 | < 0.03 | < 0.3 | 1.53 | < 0.4 | 0.37 | 82.3 | 4.78 | 11.7 | 1.06 | 3.95 | 0.73 | 0.123 | 0.7 | 0.07 | 0.53 | 0.081 | 0.27 | < 0.011 | 0.25 | < 0.016 | 0.6 | 0.6723194 | < 0.5 | 0.302776 | < 3 | 4.8 | 0.26 | 2 | 2.161027 | 0.15
14ZE-717 | 15-31 | 6.17 | 17 | 20 | 67 | 432 | 11.1 | 189 | 7.7 | 8.400054 | < 0.3 | < 0.3 | < 0.03 | 1.1 | 2 | < 0.5 | 1.42 | 343 | 23.4 | 45.9 | 5.05 | 18.9 | 3.3 | 0.63 | 2.8 | 0.33 | 1.8 | 0.33 | 1.08 | 0.127 | 1.09 | 0.158 | 4.4 | 4.456088 | < 0.6 | 0.9878807 | < 3 | 24.1 | 0.4 | 8.2 | 8.816327 | 1.52
14ZE-720 | 15-32 | 35.1 | 7.83 | 22 | < 0.026 | 49.7 | 7.31 | 36.9 | < 1.1 | 0.3541843 | < 0.3 | < 0.3 | < 0.03 | < 0.4 | 1.8 | < 0.4 | < 0.019 | 3.1 | 0.156 | 0.9 | 0.123 | 0.9 | 0.37 | 0.18 | 0.61 | 0.122 | 1.05 | 0.22 | 0.8 | 0.083 | 0.83 | 0.112 | 0.7 | 0.7118397 | < 0.6 | 0.1893054 | < 3 | 1.24 | 0.13 | < 0.8 | 0.425214 | < 0.013
14ZE-721 | 15-33 | 44.7 | 9.4 | < 7 | < 0.025 | 48.4 | 7.2 | 25.2 | < 1.1 | 0.4232522 | < 0.3 | < 0.3 | < 0.03 | < 0.4 | 2 | < 0.4 | < 0.019 | 8.3 | 0.66 | 1.58 | 0.21 | 1.2 | 0.42 | 0.26 | 0.57 | 0.107 | 0.96 | 0.21 | 0.73 | 0.091 | 0.88 | 0.135 | 0.5 | 0.5942857 | < 0.6 | 0.1704766 | < 3 | 1.27 | < 0.12 | < 0.7 | < 0.3 | < 0.012
14ZE-722A | 15-34 | 45.4 | 7.44 | < 7 | 1.35 | 8.6 | 5.91 | 19 | < 1.1 | 0.3378833 | < 0.3 | < 0.3 | < 0.03 | < 0.4 | 1.8 | < 0.4 | < 0.019 | 27.2 | 0.29 | 0.92 | 0.108 | 0.72 | 0.25 | 0.093 | 0.38 | 0.076 | 0.74 | 0.17 | 0.65 | 0.077 | 0.81 | 0.11 | 0.4 | 0.4543642 | < 0.6 | 0.162908 | < 3 | 2.1 | < 0.13 | < 0.8 | < 0.3 | < 0.013
14ZE-722B | 15-35 | 54 | 9 | < 7 | 2.75 | 8.8 | 5.7 | 22 | < 1.1 | 0.2870265 | 0.5 | < 0.3 | < 0.03 | < 0.4 | 1.9 | < 0.4 | 0.116 | 55.1 | 0.35 | 0.91 | 0.1 | 0.62 | 0.22 | 0.076 | 0.37 | 0.06 | 0.73 | 0.156 | 0.6 | 0.06 | 0.72 | 0.1 | 0.6 | 0.6110803 | < 0.6 | 0.1282459 | < 3 | 1.48 | < 0.13 | < 0.8 | < 0.3 | < 0.013
14ZE-723 | 15-36 | 27.4 | 8.71 | < 7 | < 0.024 | 31.1 | 14.7 | 41.4 | < 1 | 0.5911227 | 1.2 | < 0.3 | < 0.03 | 1.3 | 2 | < 0.4 | < 0.018 | 5.2 | 1.33 | 3.66 | 0.57 | 3.34 | 1.2 | 0.42 | 1.55 | 0.32 | 2.2 | 0.49 | 1.56 | 0.2 | 1.49 | 0.23 | 1.1 | 1.159796 | < 0.6 | 0.1332924 | < 3 | 2.7 | < 0.12 | < 0.7 | 0.2754303 | 0.03
14ZE-724 | 15-37 | 53.6 | 6.23 | 7 | < 0.023 | 12.3 | 4.97 | 19 | < 1 | 0.3287564 | 0.4 | < 0.3 | < 0.03 | < 0.3 | 1.8 | < 0.4 | 0.28 | 5.7 | 0.31 | 0.91 | 0.107 | 0.69 | 0.22 | 0.093 | 0.38 | 0.05 | 0.6 | 0.131 | 0.52 | 0.05 | 0.63 | 0.08 | 0.4 | 0.429575 | < 0.6 | 0.1041062 | < 3 | 5 | < 0.12 | < 0.7 | < 0.3 | < 0.012
14ZE-725A | 15-38 | 66.1 | 0.7 | < 7 | 0.4 | 6.6 | 0.96 | 7.2 | < 1.1 | 0.0884064 | < 0.3 | < 0.3 | < 0.03 | < 0.4 | 1.8 | < 0.4 | 0.149 | 6.1 | < 0.019 | < 0.04 | < 0.019 | < 0.025 | < 0.04 | < 0.006 | < 0.04 | < 0.012 | 0.12 | < 0.012 | 0.084 | < 0.012 | 0.111 | < 0.019 | < 0.4 | 0.1337573 | < 0.6 | 0.08251264 | < 3 | 1.28 | < 0.12 | < 0.7 | < 0.3 | < 0.012
14ZE-726A | 15-39 | 50.5 | 7.93 | < 6 | 0.29 | 22.3 | 6.39 | 17 | < 1 | 0.2906289 | < 0.3 | < 0.3 | < 0.03 | < 0.4 | 1.9 | < 0.4 | 0.31 | 2.2 | 0.59 | 1.31 | 0.176 | 0.98 | 0.34 | 0.22 | 0.5 | 0.091 | 0.85 | 0.18 | 0.66 | 0.068 | 0.72 | 0.106 | 0.4 | 0.461241 | < 0.6 | 0.1844376 | < 3 | 1.9 | < 0.12 | < 0.7 | < 0.3 | < 0.012
14ZE-727A | 15-40 | 54.7 | 4.94 | < 6 | < 0.023 | 0.96 | 4.73 | 12.7 | < 1 | 0.2326281 | < 0.3 | < 0.3 | < 0.03 | < 0.3 | 1.69 | < 0.4 | < 0.017 | < 0.23 | 0.33 | 0.98 | 0.136 | 0.89 | 0.24 | 0.119 | 0.39 | 0.06 | 0.65 | 0.133 | 0.48 | 0.05 | 0.5 | 0.06 | < 0.3 | 0.331393 | < 0.6 | 0.094159 | < 3 | 0.67 | < 0.12 | < 0.7 | < 0.3 | < 0.012
14ZE-727B | 15-41 | 114 | 1.8 | < 6 | 0.77 | 1.16 | 0.65 | 5.4 | < 0.9 | 0.09749401 | 0.3 | < 0.27 | < 0.027 | < 0.3 | 2.1 | < 0.4 | 0.52 | 1.6 | < 0.016 | 0.12 | < 0.016 | 0.07 | < 0.03 | 0.01 | < 0.03 | < 0.011 | 0.05 | < 0.011 | 0.04 | < 0.011 | 0.05 | < 0.016 | < 0.3 | 0.1376259 | < 0.5 | 0.07696895 | < 2.7 | 1.2 | 0.7 | < 0.6 | < 0.3 | < 0.011
14ZE-728 | 15-42 | 115 | 0.79 | 11 | 0.04 | < 0.08 | 0.159 | 4.1 | < 0.9 | 0.1299717 | < 0.3 | < 0.3 | < 0.03 | < 0.3 | 6.9 | < 0.4 | < 0.016 | < 0.22 | < 0.016 | 0.04 | < 0.016 | < 0.022 | < 0.03 | < 0.005 | < 0.03 | < 0.011 | < 0.022 | < 0.011 | < 0.011 | < 0.011 | < 0.016 | < 0.016 | < 0.3 | 0.1018979 | < 0.5 | 0.07798305 | < 3 | 2.5 | 0.68 | < 0.7 | < 0.3 | < 0.011
14ZE-729 | 15-43 | 40 | 1.57 | < 7 | 0.1 | 41.5 | 2 | 3.6 | < 1 | 0.09856828 | < 0.3 | < 0.3 | < 0.03 | < 0.4 | 1.8 | < 0.4 | 0.163 | 54.1 | 0.07 | 0.26 | 0.019 | 0.28 | 0.12 | 0.091 | 0.17 | < 0.012 | 0.26 | 0.04 | 0.171 | < 0.012 | 0.19 | < 0.018 | < 0.4 | 0.08971849 | < 0.6 | 0.2667142 | < 3 | 4.7 | < 0.12 | < 0.7 | < 0.3 | < 0.012
14ZE-730 | 15-44 | 44.4 | 16.3 | < 7 | 2.98 | 50.6 | 15.7 | 29.4 | < 1.1 | 1.166821 | < 0.3 | < 0.3 | < 0.03 | < 0.4 | 2.8 | < 0.5 | 0.124 | 124 | 1.34 | 3.8 | 0.67 | 3.8 | 1.43 | 0.56 | 1.8 | 0.38 | 2.4 | 0.51 | 1.47 | 0.18 | 1.33 | 0.175 | 0.8 | 0.8822694 | < 0.6 | 0.1710522 | < 3 | 3.8 | 0.77 | < 0.8 | < 0.3 | 0.04
14ZE-732A | 15-45 | 69.6 | 0.35 | 8 | 0.04 | 0.12 | < 0.022 | 6.1 | < 0.9 | 0.07341178 | 0.4 | < 0.3 | < 0.03 | < 0.3 | 1.62 | < 0.4 | < 0.017 | 1 | < 0.017 | < 0.03 | < 0.017 | < 0.022 | < 0.03 | < 0.006 | < 0.03 | < 0.011 | < 0.022 | < 0.011 | < 0.011 | < 0.011 | < 0.017 | < 0.017 | < 0.3 | 0.1135951 | < 0.6 | 0.07341178 | < 3 | 1.32 | 0.67 | < 0.7 | < 0.3 | < 0.011
14ZE-733 | 15-46 | 40.5 | 13.5 | < 7 | 1.13 | 83 | 48.8 | 119 | 1.3 | 1.601915 | < 0.3 | < 0.3 | 0.06 | 1 | 1.74 | < 0.4 | 3.07 | 7.6 | 3.81 | 12.5 | 2.21 | 12.9 | 4.67 | 1.87 | 6.1 | 1.3 | 7.52 | 1.7 | 4.92 | 0.7 | 4.45 | 0.69 | 3.5 | 3.561642 | < 0.6 | 0.1759679 | < 3 | 2.2 | < 0.13 | < 0.8 | < 0.3 | 0.066
14ZE-734A | 15-47 | 117 | 1.24 | 8 | < 0.026 | 3.1 | < 0.026 | 21 | < 1.1 | 0.08580726 | < 0.3 | < 0.3 | < 0.03 | < 0.4 | 2.1 | < 0.5 | 0.152 | 43.2 | < 0.019 | < 0.04 | < 0.019 | < 0.026 | < 0.04 | < 0.006 | < 0.04 | < 0.013 | < 0.026 | < 0.013 | < 0.013 | < 0.013 | < 0.019 | < 0.019 | < 0.4 | 0.2845188 | < 0.6 | 0.03064545 | < 3 | 3.5 | < 0.13 | < 0.8 | < 0.3 | 0.05
14ZE-734B | 15-48 | 142 | 0.05 | < 6 | 0.24 | 0.98 | < 0.023 | 7.2 | < 1 | 0.06616754 | < 0.3 | < 0.3 | < 0.03 | < 0.3 | 1.8 | < 0.4 | < 0.017 | 0.4 | < 0.017 | < 0.03 | < 0.017 | < 0.023 | < 0.03 | < 0.006 | < 0.03 | < 0.012 | < 0.023 | < 0.012 | < 0.012 | < 0.012 | < 0.017 | < 0.017 | < 0.3 | 0.1080737 | < 0.6 | < 0.03 | < 3 | 1.16 | < 0.12 | < 0.7 | < 0.3 | < 0.012
14ZE-734C | 15-49 | 107 | 0.22 | < 7 | < 0.03 | 0.21 | < 0.03 | 5.5 | < 1.2 | 0.05158166 | 0.4 | < 0.3 | < 0.03 | < 0.4 | 2.5 | < 0.5 | < 0.02 | 3.1 | < 0.02 | < 0.04 | < 0.02 | < 0.03 | < 0.04 | < 0.007 | < 0.04 | < 0.014 | < 0.03 | < 0.014 | < 0.014 | < 0.014 | < 0.02 | < 0.02 | < 0.4 | 0.1064211 | < 0.7 | 0.02579083 | < 3 | 1.05 | < 0.14 | < 0.8 | < 0.3 | < 0.014
14BEB-019C2 | 15-50 | 37.8 | 8.09 | 8 | < 0.024 | 23.4 | 7.84 | 12.7 | < 1 | 0.2577848 | < 0.3 | < 0.3 | < 0.03 | < 0.4 | 1.8 | < 0.4 | < 0.018 | 1.8 | 0.29 | 1.38 | 0.092 | 0.6 | 0.26 | 0.116 | 0.54 | 0.114 | 1.09 | 0.25 | 0.84 | 0.109 | 0.91 | 0.135 | < 0.4 | 0.3931071 | < 0.6 | 0.1569125 | < 3 | 0.96 | < 0.12 | < 0.7 | 0.2663383 | < 0.012
14BEB-081 | 15-51 | 52.1 | 14.8 | < 7 | 9.4 | 333 | 20.8 | 50.1 | < 1.2 | 0.8192672 | 0.6 | < 0.3 | 0.04 | < 0.4 | 2 | < 0.5 | 0.23 | 49.4 | 2 | 6.62 | 1.01 | 5.92 | 2.1 | 0.9 | 2.6 | 0.53 | 3.29 | 0.71 | 2.06 | 0.27 | 2 | 0.27 | 1.5 | 1.457365 | < 0.7 | 0.2193314 | < 3 | 1.3 | < 0.14 | < 0.8 | 0.3778882 | < 0.014
14ZE-741A | 15-52 | 101 | 1.16 | < 6 | 0.04 | 0.16 | 0.35 | 9.8 | < 1 | 0.4042155 | 0.6 | < 0.3 | < 0.03 | < 0.3 | 2.3 | < 0.4 | < 0.017 | 0.7 | 0.49 | 0.75 | 0.05 | 0.21 | < 0.03 | 0.036 | < 0.03 | < 0.012 | < 0.023 | < 0.012 | < 0.012 | < 0.012 | < 0.017 | < 0.017 | < 0.3 | 0.1485135 | < 0.6 | 0.1328928 | < 3 | 1.62 | 0.83 | < 0.7 | < 0.3 | < 0.012
14ZE-741B | 15-53 | 24.7 | 12.1 | < 7 | 0.26 | 74.3 | 14.3 | 27.3 | < 1 | 0.2529986 | < 0.3 | < 0.3 | < 0.03 | < 0.4 | 1.8 | < 0.4 | < 0.018 | 6.4 | 0.87 | 2.5 | 0.4 | 2.65 | 1.04 | 0.48 | 1.48 | 0.32 | 2.1 | 0.48 | 1.46 | 0.19 | 1.46 | 0.21 | 0.9 | 0.8660058 | < 0.6 | 0.1494992 | < 3 | 1.26 | < 0.12 | < 0.7 | < 0.3 | 0.04
14ZE-742 | 15-54 | 42.8 | 9.5 | 7 | 0.84 | 25.9 | 11.9 | 22.3 | < 0.9 | 0.2380841 | < 0.3 | < 0.3 | < 0.03 | < 0.3 | 1.67 | < 0.4 | < 0.017 | 13.2 | 0.47 | 1.59 | 0.28 | 1.9 | 0.83 | 0.4 | 1.29 | 0.27 | 1.9 | 0.4 | 1.26 | 0.163 | 1.21 | 0.167 | 0.7 | 0.7313497 | < 0.6 | 0.1269782 | < 3 | 1.1 | < 0.11 | < 0.7 | < 0.3 | < 0.011
14ZE-743A | 15-55 | 3.2 | 7.98 | < 7 | < 0.026 | 481 | 43.7 | 169 | 1.4 | 1.703249 | 0.6 | 0.4 | < 0.03 | < 0.4 | 1.9 | < 0.5 | < 0.019 | 1.9 | 5.19 | 15.4 | 2.54 | 13.8 | 4.37 | 1.31 | 5.2 | 1.14 | 6.65 | 1.5 | 4.41 | 0.64 | 4.33 | 0.69 | 4.7 | 4.545374 | < 0.6 | 0.2715324 | < 3 | 1.9 | < 0.13 | < 0.8 | 0.3069355 | 0.168
14ZE-743B | 15-56 | 31.9 | 9.7 | < 7 | 0.4 | 74.5 | 11.9 | 41.5 | < 1 | 0.2678705 | 0.9 | < 0.3 | < 0.03 | < 0.4 | 1.73 | < 0.4 | < 0.018 | 4.5 | 0.65 | 1.9 | 0.33 | 2 | 0.79 | 0.31 | 1.15 | 0.23 | 1.72 | 0.4 | 1.23 | 0.164 | 1.22 | 0.18 | 0.9 | 0.9371175 | < 0.6 | 0.1339352 | < 3 | 1.12 | < 0.12 | < 0.7 | < 0.3 | < 0.012
14ZE-743C | 15-57 | 32.5 | 8.39 | < 6 | 0.1 | 43.2 | 10.5 | 24.1 | < 1 | 0.204864 | 0.4 | < 0.3 | < 0.03 | < 0.3 | 1.68 | < 0.4 | < 0.017 | 2.5 | 0.37 | 1.13 | 0.18 | 1.29 | 0.51 | 0.26 | 0.92 | 0.2 | 1.47 | 0.34 | 1.06 | 0.136 | 1.06 | 0.161 | 0.6 | 0.6568469 | < 0.6 | 0.1384216 | < 3 | 1.11 | < 0.12 | < 0.7 | < 0.3 | < 0.012
14ZE-743D | 15-58 | 25.2 | 9.2 | < 7 | 0.12 | 47 | 12.3 | 25 | < 1.1 | 0.2043699 | < 0.3 | < 0.3 | < 0.03 | < 0.4 | 1.78 | < 0.4 | < 0.019 | 2.4 | 0.54 | 1.58 | 0.25 | 1.67 | 0.7 | 0.31 | 1.16 | 0.26 | 1.74 | 0.4 | 1.37 | 0.176 | 1.35 | 0.19 | 0.7 | 0.7440835 | < 0.6 | 0.1622937 | < 3 | 2 | < 0.13 | < 0.8 | < 0.3 | < 0.013
14ZE-743E | 15-59 | 30.8 | 12.4 | < 7 | 0.03 | 51.5 | 12.5 | 25 | < 1.1 | 0.1987372 | < 0.3 | < 0.3 | < 0.03 | < 0.4 | 1.8 | < 0.4 | < 0.019 | 2.6 | 0.61 | 1.8 | 0.29 | 1.9 | 0.82 | 0.4 | 1.23 | 0.27 | 1.9 | 0.42 | 1.3 | 0.155 | 1.25 | 0.19 | 0.7 | 0.7455021 | < 0.6 | 0.1565808 | < 3 | 1.12 | < 0.13 | < 0.8 | < 0.3 | < 0.013
14ZE-743F | 15-60 | 47.7 | 6.09 | < 6 | 0.24 | 17.9 | 9.5 | 21 | < 0.9 | 0.1836061 | < 0.3 | < 0.3 | 0.04 | < 0.3 | 1.8 | < 0.4 | < 0.017 | 2.8 | 0.57 | 1.52 | 0.24 | 1.49 | 0.64 | 0.27 | 0.93 | 0.18 | 1.44 | 0.3 | 0.93 | 0.125 | 0.91 | 0.134 | 0.5 | 0.5952702 | < 0.6 | 0.1259013 | < 3 | 0.73 | < 0.11 | < 0.7 | < 0.3 | < 0.011
14ZE-744 | 15-61 | 52 | 26.6 | < 6 | 13.7 | 503 | 39.5 | 176 | 8.4 | 9.107008 | 0.5 | 0.4 | 0.07 | 1.3 | 1.75 | < 0.4 | 0.58 | 270 | 9.4 | 23.9 | 3.7 | 18.8 | 5.5 | 2.1 | 6.3 | 1.29 | 6.93 | 1.44 | 3.94 | 0.55 | 3.41 | 0.5 | 4.6 | 4.555657 | < 0.6 | 0.8350426 | < 3 | 2.9 | < 0.12 | < 0.7 | 0.749503 | 0.31
14ZE-745C | 15-62 | 41.8 | 13.2 | < 7 | 5.21 | 118 | 37.5 | 136 | 2.5 | 2.818285 | < 0.3 | 0.3 | 0.06 | 0.4 | 1.9 | < 0.4 | 0.152 | 46.6 | 4.34 | 12.6 | 2.09 | 11.5 | 3.87 | 1.35 | 4.73 | 1.04 | 5.98 | 1.33 | 3.86 | 0.53 | 3.5 | 0.53 | 3.2 | 3.205311 | < 0.6 | 0.3242797 | < 3 | 1.57 | 0.73 | < 0.7 | < 0.3 | 0.074
14ZE-746A | 15-63 | 42.2 | 17.4 | < 7 | 6.09 | 161 | 29.6 | 98 | 1.5 | 1.750264 | < 0.3 | < 0.3 | 0.05 | < 0.4 | 2.4 | < 0.5 | 0.04 | 140 | 2.58 | 7.99 | 1.4 | 7.78 | 2.7 | 1.12 | 3.8 | 0.79 | 4.76 | 1.03 | 3.04 | 0.44 | 2.83 | 0.44 | 2.3 | 2.284424 | < 0.7 | 0.2572073 | < 3 | 2.9 | < 0.13 | < 0.8 | < 0.3 | 0.026
14ZE-746B | 15-64 | 36.1 | 12.4 | 12 | 1.27 | 79.6 | 32.3 | 106 | 1.4 | 1.658947 | 0.5 | < 0.3 | < 0.03 | < 0.4 | 2.3 | < 0.4 | 0.19 | 33.8 | 2.83 | 8.78 | 1.57 | 9.2 | 3.2 | 1.22 | 4.17 | 0.84 | 5.15 | 1.11 | 3.32 | 0.45 | 3.02 | 0.44 | 2.7 | 2.639825 | < 0.6 | 0.2294289 | < 3 | 1.27 | < 0.12 | < 0.7 | < 0.3 | 0.03
14ZE-747A | 15-65 | 128 | 0.51 | 31 | 0.19 | 0.56 | 0.024 | 21 | < 0.9 | 0.07825628 | < 0.3 | < 0.3 | < 0.03 | < 0.3 | 4 | < 0.4 | 0.58 | 0.26 | < 0.016 | < 0.03 | < 0.016 | < 0.022 | < 0.03 | < 0.005 | < 0.03 | < 0.011 | < 0.022 | < 0.011 | < 0.011 | < 0.011 | < 0.016 | < 0.016 | < 0.3 | 0.2475644 | < 0.5 | 0.09390753 | < 3 | 1.75 | < 0.11 | < 0.7 | < 0.3 | < 0.011
14ZE-747B | 15-66 | 42.1 | 13 | < 7 | 1.9 | 79.4 | 38.3 | 106 | 2 | 2.254231 | 0.4 | < 0.3 | 0.04 | < 0.4 | 2.1 | < 0.5 | 0.08 | 59.2 | 3.64 | 11 | 1.9 | 10.9 | 3.8 | 1.28 | 4.89 | 1.02 | 5.94 | 1.3 | 3.76 | 0.55 | 3.51 | 0.52 | 2.9 | 2.825149 | < 0.7 | 0.2971193 | < 3 | 1.66 | < 0.14 | < 0.8 | < 0.3 | 0.095
14ZE-749A | 15-67 | 42.4 | 16 | 12 | 8.82 | 196 | 31.2 | 88.3 | 1.3 | 1.486614 | 0.4 | < 0.3 | 0.06 | 1.4 | 2 | < 0.5 | 0.84 | 156 | 2.94 | 8.46 | 1.47 | 8.27 | 3.1 | 1.19 | 3.8 | 0.8 | 4.93 | 1.09 | 3.19 | 0.44 | 2.85 | 0.43 | 2.1 | 2.112622 | < 0.6 | 0.2282354 | < 3 | 1.76 | 0.8 | < 0.8 | < 0.3 | 0.06
14ZE-751A | 15-68 | 122 | 0.35 | 21 | < 0.025 | 0.4 | < 0.025 | 19 | < 1.1 | 0.07258203 | 0.3 | < 0.3 | < 0.03 | < 0.4 | 3.3 | < 0.4 | 0.127 | 0.4 | < 0.019 | < 0.04 | < 0.019 | < 0.025 | < 0.04 | < 0.006 | < 0.04 | < 0.013 | < 0.025 | < 0.013 | < 0.013 | < 0.013 | < 0.019 | < 0.019 | < 0.4 | 0.1996643 | < 0.6 | 0.1028245 | < 3 | 1.18 | < 0.13 | < 0.8 | < 0.3 | < 0.013
14ZE-751B | 15-69 | 107 | 0.28 | < 7 | < 0.025 | 0.23 | < 0.025 | 8.7 | < 1.1 | 0.04728625 | < 0.3 | < 0.3 | < 0.03 | < 0.4 | 2.7 | < 0.4 | < 0.019 | 0.8 | < 0.019 | < 0.04 | < 0.019 | < 0.025 | < 0.04 | < 0.006 | < 0.04 | < 0.012 | < 0.025 | < 0.012 | < 0.012 | < 0.012 | < 0.019 | < 0.019 | < 0.4 | 0.1036564 | < 0.6 | 0.1004833 | < 3 | 1.09 | < 0.12 | < 0.7 | < 0.3 | < 0.012
14ZE-752B | 15-70 | 22.1 | 45.7 | < 6 | 37.6 | 502 | 18.5 | 100 | 5.7 | 5.906168 | 3.8 | 0.3 | < 0.03 | 0.4 | 2.1 | < 0.4 | 9 | 1380 | 12.9 | 24.8 | 3.17 | 13.3 | 3.1 | 0.97 | 3.2 | 0.55 | 2.95 | 0.63 | 1.73 | 0.23 | 1.62 | 0.24 | 2.7 | 2.565933 | < 0.6 | 0.5259667 | < 3 | 6.3 | 0.75 | 2.4 | 2.434326 | 1.19
14ZE-757A | 15-71 | 35.6 | 14.4 | < 5 | 1.72 | 51.9 | 29.4 | 78.3 | < 0.8 | 0.9160209 | 0.7 | < 0.25 | 0.06 | 0.3 | 1.48 | < 0.3 | 0.32 | 12 | 2.18 | 6.71 | 1.16 | 6.71 | 2.5 | 1.25 | 3.33 | 0.72 | 4.4 | 1.02 | 2.91 | 0.42 | 2.64 | 0.41 | 2.1 | 2.039352 | < 0.5 | 0.1402073 | < 2.5 | 1.17 | 0.6 | < 0.6 | < 0.3 | 0.123
14ZE-757B | 15-72 | 44.7 | 19.7 | 8 | 21.3 | 43.6 | 46.5 | 129 | 3 | 2.934862 | 1 | 0.3 | 0.08 | 0.9 | 1.46 | < 0.3 | 0.56 | 143 | 4.83 | 12.3 | 2.21 | 12.5 | 4.3 | 1.74 | 5.76 | 1.16 | 6.99 | 1.56 | 4.46 | 0.64 | 3.93 | 0.63 | 3.3 | 3.226431 | < 0.5 | 0.291344 | < 2.3 | 1.46 | 0.57 | < 0.5 | < 0.3 | 0.33
14ZE-761 | 15-73 | 100 | 1.49 | 14 | 0.24 | 271 | 2.35 | 25.5 | < 0.9 | 0.5131289 | 0.3 | < 0.27 | < 0.027 | < 0.3 | 2.1 | < 0.4 | 0.097 | 3.4 | 0.7 | 1.46 | 0.171 | 0.89 | 0.177 | 0.102 | 0.26 | 0.013 | 0.32 | 0.05 | 0.22 | < 0.011 | 0.2 | < 0.016 | < 0.3 | 0.3196962 | < 0.5 | 0.1016097 | < 2.7 | 2.4 | 0.8 | < 0.6 | < 0.3 | 0.058
14ZE-763 | 15-74 | 114 | 0.98 | 9 | 0.147 | 45 | 0.28 | 11.2 | < 1.1 | 0.0539401 | < 0.3 | < 0.3 | < 0.03 | < 0.4 | 2.5 | < 0.4 | 0.156 | 3.7 | 0.04 | 0.12 | < 0.019 | 0.06 | < 0.04 | < 0.006 | < 0.04 | < 0.013 | < 0.025 | < 0.013 | < 0.013 | < 0.013 | < 0.019 | < 0.019 | < 0.4 | 0.1483826 | < 0.6 | 0.1018869 | < 3 | 1.8 | 1.11 | < 0.8 | < 0.3 | < 0.013
14ZE-766A | 15-75 | 39.1 | 16.6 | < 6 | 6.19 | 148 | 24.1 | 53.2 | 1 | 1.172864 | < 0.3 | < 0.3 | 0.04 | < 0.3 | 2.3 | < 0.4 | 0.127 | 94 | 2.51 | 6.47 | 1.12 | 6.53 | 2.3 | 1.05 | 2.9 | 0.64 | 3.8 | 0.84 | 2.44 | 0.34 | 2.22 | 0.34 | 1.5 | 1.498752 | < 0.6 | 0.1637782 | < 3 | 2.5 | < 0.11 | < 0.7 | < 0.3 | < 0.011
14ZE-766B | 15-76 | 38.3 | 16.3 | 6 | 9.3 | 253 | 27.8 | 80.2 | 1.7 | 1.804626 | < 0.3 | < 0.3 | 0.04 | < 0.3 | 2 | < 0.4 | 0.24 | 149 | 3.31 | 9.2 | 1.57 | 8.61 | 2.8 | 0.96 | 3.66 | 0.76 | 4.38 | 0.98 | 2.8 | 0.39 | 2.49 | 0.37 | 2.1 | 2.059893 | < 0.6 | 0.2082261 | < 3 | 1.67 | < 0.11 | < 0.7 | < 0.3 | 0.09
14ZE-767 | 15-77 | 101 | 1.28 | 27 | 0.34 | 7.5 | 1.74 | 18 | < 1.1 | 0.1762849 | 0.7 | < 0.3 | < 0.03 | < 0.4 | 2.2 | < 0.5 | 0.35 | 1.6 | 0.65 | 1.71 | 0.23 | 1.15 | 0.23 | 0.01 | 0.21 | < 0.013 | 0.18 | < 0.013 | 0.04 | < 0.013 | 0.03 | < 0.02 | < 0.4 | 0.2143254 | < 0.7 | 0.08184657 | < 3 | 1.47 | 1.65 | < 0.8 | < 0.3 | 0.019
14ZE-768 | 15-78 | 39 | 13.9 | 11 | < 0.027 | 71 | 24.4 | 53.2 | < 1.1 | 0.6254875 | 4 | < 0.3 | 0.03 | < 0.4 | 2.2 | < 0.5 | < 0.02 | 51.6 | 1.37 | 4.64 | 0.86 | 5.36 | 2 | 0.97 | 2.8 | 0.58 | 3.83 | 0.82 | 2.34 | 0.33 | 2.2 | 0.32 | 1.5 | 1.488002 | < 0.7 | 0.1404156 | < 3 | 1.25 | < 0.13 | < 0.8 | < 0.3 | < 0.013
14ZE-770A | 15-79 | 36 | 13.6 | < 7 | 0.4 | 127 | 29.6 | 91 | < 1.1 | 0.9559417 | < 0.3 | < 0.3 | 0.06 | < 0.4 | 1.9 | < 0.4 | < 0.019 | 202 | 2.35 | 7.53 | 1.34 | 7.85 | 2.8 | 1.05 | 3.6 | 0.75 | 4.56 | 1 | 2.93 | 0.41 | 2.82 | 0.42 | 2.4 | 2.311437 | < 0.6 | 0.1583088 | < 3 | 0.9 | < 0.13 | < 0.8 | < 0.3 | 0.025
14ZE-770B | 15-80 | 95 | 1.52 | 13 | 0.1 | 4.3 | 0.04 | 15.4 | < 0.9 | 0.04681843 | 0.3 | < 0.3 | < 0.03 | < 0.3 | 1.63 | < 0.4 | 0.5 | 8.2 | 0.04 | 0.15 | < 0.016 | 0.04 | < 0.03 | 0.061 | < 0.03 | < 0.011 | < 0.022 | < 0.011 | < 0.011 | < 0.011 | < 0.016 | < 0.016 | < 0.3 | 0.1717223 | < 0.5 | 0.06242458 | < 3 | 1.49 | < 0.11 | < 0.7 | < 0.3 | < 0.011
14ZE-774 | 15-81 | 33.6 | 9.6 | < 7 | 40 | 143 | 5.09 | 10.1 | < 1.1 | 0.04142278 | < 0.3 | < 0.3 | < 0.03 | < 0.4 | 1.8 | < 0.4 | 1.48 | 103 | 0.09 | 0.49 | 0.08 | 0.73 | 0.32 | 0.148 | 0.46 | 0.088 | 0.74 | 0.163 | 0.52 | 0.05 | 0.45 | 0.04 | < 0.4 | 0.2014455 | < 0.6 | 0.07101049 | < 3 | 2.4 | < 0.12 | < 0.7 | < 0.3 | < 0.012
14ZE-775A | 15-82 | 32.2 | 12.1 | < 6 | < 0.023 | 60.1 | 22.6 | 57.2 | < 1 | 0.7655571 | < 0.3 | < 0.3 | 0.09 | < 0.3 | 1.6 | < 0.4 | < 0.017 | 8.9 | 2.25 | 6.37 | 1.09 | 5.98 | 2.1 | 0.856 | 2.6 | 0.56 | 3.41 | 0.75 | 2.24 | 0.32 | 2.13 | 0.31 | 1.6 | 1.596033 | < 0.6 | 0.1231316 | < 3 | 1.43 | < 0.11 | < 0.7 | < 0.3 | 0.06
14ZE-775B | 15-83 | 34.1 | 12.2 | 9 | 0.93 | 210 | 14 | 47.3 | < 1.1 | 0.4952479 | < 0.3 | < 0.3 | < 0.03 | < 0.4 | 1.9 | < 0.5 | 0.04 | 16.1 | 1.51 | 4.23 | 0.67 | 4.05 | 1.37 | 0.868 | 1.66 | 0.33 | 2.2 | 0.46 | 1.45 | 0.178 | 1.28 | 0.175 | 1.2 | 1.173149 | < 0.6 | 0.09171258 | < 3 | 1.67 | < 0.13 | < 0.8 | < 0.3 | 0.018
14ZE-779A | 15-84 | 36 | 13.4 | < 6 | 1.18 | 114 | 34.1 | 95 | 1.4 | 1.498522 | 0.4 | < 0.3 | 0.06 | 0.4 | 1.75 | < 0.4 | 0.03 | 42.8 | 3.11 | 9.4 | 1.63 | 9.4 | 3.4 | 1.22 | 4.13 | 0.91 | 5.33 | 1.18 | 3.51 | 0.49 | 3.19 | 0.49 | 2.6 | 2.576405 | < 0.6 | 0.1776026 | < 3 | 2.4 | 0.69 | < 0.7 | < 0.3 | 0.153
14ZE-781 | 15-85 | 20.5 | 29.5 | < 7 | 31.6 | 950 | 15.9 | 75.5 | 2.2 | 2.328733 | 0.6 | < 0.3 | < 0.03 | < 0.4 | 2 | < 0.4 | 1.22 | 653 | 6.29 | 13 | 1.9 | 8.56 | 2.3 | 0.832 | 2.5 | 0.42 | 2.53 | 0.52 | 1.45 | 0.19 | 1.44 | 0.19 | 1.8 | 1.781737 | < 0.6 | 0.2441894 | < 3 | 4.5 | 0.77 | < 0.8 | 0.7372703 | 0.55
14ZE-782A | 15-86 | 37.7 | 14.5 | < 8 | 1.55 | 68.8 | 27.5 | 84.8 | < 1.2 | 1.318255 | < 0.3 | < 0.3 | 0.05 | < 0.4 | 2 | < 0.5 | < 0.021 | 79.2 | 2.68 | 7.91 | 1.32 | 7.57 | 2.6 | 1.1 | 3.3 | 0.72 | 4.16 | 0.94 | 2.73 | 0.36 | 2.49 | 0.37 | 2.1 | 2.073823 | < 0.7 | 0.1845557 | < 3 | 2 | < 0.14 | < 0.8 | < 0.3 | 0.076
14ZE-782B | 15-87 | 31.3 | 15 | < 6 | 2.3 | 220 | 24.8 | 71.6 | < 1 | 0.7493034 | < 0.3 | < 0.3 | 0.04 | < 0.3 | 1.63 | < 0.4 | < 0.017 | 28 | 2.05 | 6.34 | 1.07 | 6.43 | 2.3 | 0.889 | 2.9 | 0.61 | 3.82 | 0.83 | 2.47 | 0.35 | 2.28 | 0.35 | 1.8 | 1.773928 | < 0.6 | 0.1293761 | < 3 | 2.3 | < 0.11 | < 0.7 | < 0.3 | 0.04
14ZE-784A | 15-88 | 28.5 | 14.4 | 8 | 2.99 | 119 | 23.5 | 74.5 | 0.9 | 1.039656 | 0.6 | < 0.25 | 0.05 | 0.3 | 1.51 | < 0.3 | 0.076 | 115 | 2.76 | 7.4 | 1.19 | 6.61 | 2.2 | 1.01 | 2.9 | 0.6 | 3.59 | 0.78 | 2.36 | 0.34 | 2.11 | 0.33 | 1.9 | 1.856412 | < 0.5 | 0.139864 | < 2.5 | 1.14 | < 0.1 | < 0.6 | < 0.3 | 0.094
14ZE-784B | 15-89 | 34.9 | 10.5 | < 7 | 1.8 | 64.7 | 8.2 | 24 | < 1.1 | 0.07434216 | < 0.3 | < 0.3 | < 0.03 | < 0.4 | 1.9 | < 0.5 | < 0.02 | 37.2 | 0.57 | 1.3 | 0.22 | 1.58 | 0.7 | 0.746 | 0.95 | 0.178 | 1.26 | 0.25 | 0.78 | 0.078 | 0.68 | 0.07 | < 0.4 | 0.4154031 | < 0.7 | 0.06814698 | < 3 | 1.08 | < 0.13 | < 0.8 | < 0.3 | < 0.013
14ZE-787A | 15-90 | 43.3 | 14 | < 7 | 0.44 | 150 | 50.4 | 131 | 2.4 | 2.494127 | < 0.3 | 0.4 | 0.09 | 0.6 | 2 | < 0.5 | 0.03 | 38.8 | 4.88 | 14.7 | 2.6 | 14.7 | 5.06 | 1.9 | 6.31 | 1.35 | 7.92 | 1.74 | 5.04 | 0.71 | 4.57 | 0.7 | 3.7 | 3.617716 | < 0.7 | 0.2658714 | < 3 | 1.9 | < 0.13 | < 0.8 | 0.3358375 | 0.06
14ZE-787B | 15-91 | 119 | 0.61 | 11 | 0.126 | < 0.08 | 0.177 | 21 | < 1 | 0.07673944 | < 0.3 | < 0.3 | < 0.03 | < 0.3 | 1.62 | < 0.4 | < 0.017 | < 0.23 | < 0.017 | < 0.03 | < 0.017 | < 0.023 | < 0.03 | < 0.006 | < 0.03 | < 0.012 | < 0.023 | < 0.012 | < 0.012 | < 0.012 | < 0.017 | < 0.017 | < 0.3 | 0.2714153 | < 0.6 | 0.06029528 | < 3 | 1.43 | < 0.12 | < 0.7 | < 0.3 | < 0.012
14ZE-788 | 15-92 | 40.3 | 44.1 | < 6 | 10.1 | 762 | 39.5 | 102 | 1.5 | 1.636279 | < 0.3 | 0.3 | 0.06 | 0.4 | 1.6 | < 0.4 | 0.148 | 1340 | 3.44 | 10.4 | 1.89 | 10.7 | 3.7 | 1.44 | 4.87 | 1.03 | 6.2 | 1.39 | 3.97 | 0.58 | 3.69 | 0.55 | 2.8 | 2.753434 | < 0.6 | 0.1957011 | < 3 | 1.61 | < 0.11 | < 0.7 | < 0.3 | 0.04
14ZE-789A | 15-93 | 37.7 | 16.2 | < 7 | 4.12 | 115 | 39.3 | 139 | 2.7 | 2.85037 | < 0.3 | 0.4 | 0.05 | 0.7 | 2 | < 0.5 | < 0.019 | 112 | 5.06 | 13.9 | 2.34 | 12.9 | 4.18 | 1.52 | 5.07 | 1.04 | 6.19 | 1.33 | 3.97 | 0.56 | 3.46 | 0.53 | 3.4 | 3.409322 | < 0.6 | 0.2948659 | < 3 | 3.3 | < 0.13 | < 0.8 | 0.2647973 | 0.083
14ZE-790 | 15-94 | 101 | 0.39 | < 6 | 0.026 | < 0.08 | < 0.023 | 21 | < 1 | 0.05526939 | < 0.3 | < 0.3 | < 0.03 | < 0.3 | 1.57 | < 0.4 | 0.098 | < 0.23 | < 0.017 | < 0.03 | < 0.017 | < 0.023 | < 0.03 | < 0.006 | < 0.03 | < 0.012 | < 0.023 | < 0.012 | < 0.012 | < 0.012 | < 0.017 | < 0.017 | < 0.3 | 0.2508649 | < 0.6 | 0.06079633 | < 3 | 0.85 | < 0.12 | < 0.7 | < 0.3 | < 0.012
14ZE-791A | 15-95 | 33.7 | 10.7 | 8 | 1.59 | 163 | 10.3 | 22.3 | < 0.9 | 0.2644876 | < 0.26 | < 0.26 | < 0.026 | < 0.3 | 1.53 | < 0.4 | < 0.016 | 16.5 | 0.62 | 1.9 | 0.34 | 2.1 | 0.83 | 0.44 | 1.18 | 0.22 | 1.61 | 0.35 | 1.06 | 0.128 | 0.97 | 0.135 | 0.5 | 0.5765672 | < 0.5 | 0.05988398 | < 2.6 | 1.75 | 0.63 | < 0.6 | < 0.3 | < 0.011
14ZE-792A | 15-96 | 53.4 | 14.5 | < 7 | 1.9 | 111 | 26.9 | 52.9 | 1.4 | 1.603725 | < 0.3 | < 0.3 | 0.07 | < 0.4 | 1.8 | < 0.5 | < 0.02 | 119 | 2.21 | 5.63 | 0.94 | 5.61 | 2.2 | 0.91 | 3 | 0.62 | 4.15 | 0.92 | 2.87 | 0.39 | 2.58 | 0.38 | 1.4 | 1.486347 | < 0.7 | 0.1691428 | < 3 | 1.9 | < 0.13 | < 0.8 | < 0.3 | < 0.013
14ZE-793A | 15-97 | 43.9 | 12.5 | < 6 | 11.5 | 120 | 34.3 | 84.1 | 1.2 | 1.339859 | < 0.3 | < 0.3 | 0.05 | < 0.3 | 1.53 | < 0.4 | 0.37 | 78.6 | 2.49 | 7.84 | 1.42 | 8.27 | 3 | 1.23 | 4.06 | 0.88 | 5.34 | 1.2 | 3.42 | 0.51 | 3.23 | 0.49 | 2.3 | 2.356574 | < 0.5 | 0.1540068 | < 3 | 1.71 | < 0.11 | < 0.6 | < 0.3 | 0.05
14ZE-793B | 15-98 | 30.7 | 16.8 | < 5 | 5.5 | 84.1 | 31.7 | 101 | 1.2 | 1.373792 | 0.9 | 0.24 | 0.06 | 0.3 | 1.32 | < 0.3 | 0.024 | 154 | 3.46 | 10 | 1.75 | 9.8 | 3.27 | 1.28 | 4.07 | 0.84 | 5.05 | 1.12 | 3.25 | 0.46 | 3.03 | 0.46 | 2.7 | 2.736614 | < 0.5 | 0.146423 | < 2.3 | 2.1 | 0.53 | < 0.5 | < 0.3 | 0.129
14ZE-794A | 15-99 | 111 | 1.28 | 18 | 0.67 | 11.1 | 0.34 | 20 | < 0.9 | 0.07011689 | 0.3 | < 0.26 | < 0.026 | < 0.3 | 1.48 | < 0.4 | 0.129 | 5 | 0.04 | 0.12 | < 0.016 | 0.04 | < 0.03 | < 0.005 | < 0.03 | < 0.011 | < 0.021 | < 0.011 | < 0.011 | < 0.011 | 0.03 | < 0.016 | < 0.3 | 0.2066603 | < 0.5 | 0.04507515 | < 2.6 | 2.1 | < 0.11 | < 0.6 | < 0.3 | < 0.011
14ZE-795C | 15-100 | 29.9 | 25.3 | < 7 | 23.8 | 360 | 28.6 | 258 | 71 | 72.71522 | < 0.3 | 0.6 | < 0.03 | 1.9 | 2.7 | < 0.5 | 0.09 | 683 | 50.1 | 92 | 11.3 | 44.3 | 7.8 | 2.56 | 7.17 | 0.98 | 5.04 | 0.98 | 2.56 | 0.32 | 2.1 | 0.28 | 5.5 | 5.402693 | 3.7 | 4.953159 | < 3 | 4.5 | < 0.14 | 5.7 | 6.188305 | 1.44
14ZE-796 | 15-101 | 29.2 | 9.7 | < 6 | 1.73 | 169 | 10.1 | 56.3 | 1 | 1.198147 | < 0.26 | < 0.26 | 0.03 | < 0.3 | 1.8 | < 0.4 | < 0.016 | 82.5 | 1.55 | 3.82 | 0.51 | 2.86 | 0.94 | 0.3 | 1.19 | 0.22 | 1.55 | 0.34 | 1.1 | 0.158 | 1.13 | 0.169 | 1.3 | 1.37899 | < 0.5 | 0.07426531 | < 2.6 | 2.6 | < 0.1 | < 0.6 | 0.2790812 | 0.132
14ZE-797B | 15-102 | 38.3 | 11.3 | < 6 | 28.9 | 51.3 | 8.48 | 29.9 | < 1 | 0.4735859 | < 0.3 | < 0.3 | < 0.03 | < 0.3 | 1.58 | < 0.4 | 0.44 | 202 | 0.64 | 1.65 | 0.26 | 1.57 | 0.61 | 0.164 | 0.85 | 0.154 | 1.22 | 0.28 | 0.91 | 0.116 | 0.9 | 0.134 | 0.7 | 0.7605699 | < 0.6 | 0.0645799 | < 3 | 1.07 | < 0.11 | < 0.7 | < 0.3 | 0.017
14ZE-797C | 15-103 | 35.8 | 11.6 | < 6 | 3.52 | 62.3 | 17.6 | 44.5 | < 1 | 0.6702327 | < 0.3 | < 0.3 | < 0.03 | < 0.4 | 1.67 | < 0.4 | 0.07 | 21 | 1.97 | 4.92 | 0.82 | 4.81 | 1.72 | 0.633 | 2.1 | 0.44 | 2.89 | 0.62 | 1.78 | 0.26 | 1.78 | 0.26 | 1.2 | 1.330941 | < 0.6 | 0.07260854 | < 3 | 1.13 | < 0.12 | < 0.7 | < 0.3 | 0.067
14ZE-800 | 15-104 | 32.3 | 13.1 | < 6 | 6.99 | 155 | 25.9 | 83.1 | 2.3 | 2.600112 | < 0.3 | < 0.3 | 0.03 | < 0.3 | 1.47 | < 0.4 | 0.11 | 110 | 4 | 10.4 | 1.73 | 9.3 | 3.1 | 1.27 | 3.54 | 0.67 | 4.25 | 0.91 | 2.65 | 0.37 | 2.43 | 0.36 | 2.3 | 2.371704 | < 0.5 | 0.2387328 | < 3 | 1.48 | 0.58 | < 0.7 | 0.3040156 | 0.21
14ZE-803 | 15-105 | 71.7 | 60.2 | 9 | 19.6 | 122 | 33.4 | 83.9 | 4 | 4.283044 | < 0.3 | < 0.3 | 0.06 | < 0.4 | 2.1 | < 0.5 | 1.47 | 2420 | 5.66 | 11.8 | 1.71 | 9.1 | 2.8 | 1.01 | 3.94 | 0.76 | 5.12 | 1.21 | 3.48 | 0.51 | 3.36 | 0.53 | 2.2 | 2.260228 | < 0.7 | 0.3589835 | < 3 | 2.7 | 0.76 | < 0.8 | 0.4925435 | 0.3
14ZE-804 | 15-106 | 50.4 | 26 | < 6 | 27.1 | 126 | 45.4 | 128 | 4.6 | 4.796917 | 0.26 | 0.3 | 0.07 | 0.9 | 1.6 | < 0.4 | 4.79 | 610 | 6.73 | 15.6 | 2.56 | 13 | 4.28 | 1.59 | 5.47 | 1.09 | 7.32 | 1.7 | 4.96 | 0.76 | 4.74 | 0.76 | 3.3 | 3.362942 | < 0.5 | 0.4104825 | < 2.5 | 1.72 | < 0.1 | < 0.6 | 0.5380988 | 0.52
14ZE-805 | 15-107 | 31.3 | 13 | 8 | 6.16 | 296 | 34.8 | 112 | 1.3 | 1.445171 | < 0.3 | < 0.3 | 0.04 | < 0.4 | 2.1 | < 0.5 | 2.54 | 70.5 | 2.41 | 7.61 | 1.44 | 9 | 3.3 | 1.28 | 4.5 | 0.86 | 5.61 | 1.23 | 3.64 | 0.52 | 3.4 | 0.53 | 3 | 3.101638 | < 0.6 | 0.1592137 | < 3 | 1.42 | < 0.13 | < 0.8 | < 0.3 | 0.135
14ZE-806A | 15-108 | 38.7 | 12.6 | < 6 | 0.022 | 45.3 | 37.5 | 117 | 2.3 | 2.42419 | < 0.27 | 0.3 | 0.07 | < 0.3 | 1.63 | < 0.4 | 0.07 | 6.8 | 4.18 | 11.5 | 2.09 | 11.2 | 3.81 | 1.59 | 4.84 | 0.94 | 6.01 | 1.34 | 3.8 | 0.56 | 3.58 | 0.55 | 3.1 | 3.213744 | < 0.5 | 0.2286972 | < 2.7 | 0.85 | < 0.11 | < 0.6 | 0.2640048 | 0.072
14ZE-806B | 15-109 | 178 | 0.38 | 7 | < 0.018 | 4.2 | < 0.018 | 18.4 | < 0.8 | 0.06803766 | < 0.22 | < 0.22 | < 0.022 | < 0.27 | 4.6 | < 0.3 | < 0.013 | 0.19 | < 0.013 | < 0.027 | < 0.013 | < 0.018 | < 0.027 | < 0.004 | < 0.027 | < 0.009 | < 0.018 | < 0.009 | < 0.009 | < 0.009 | < 0.013 | < 0.013 | < 0.27 | 0.1973987 | < 0.4 | 0.02551412 | 24 | 0.89 | 0.5 | < 0.5 | < 0.3 | < 0.009
14ZE-808A | 15-110 | 109 | 1.5 | < 7 | 0.31 | 15.6 | 0.51 | 4 | < 1 | 0.05721144 | < 0.3 | < 0.3 | < 0.03 | < 0.4 | 1.71 | < 0.4 | 0.44 | 4.1 | < 0.018 | < 0.04 | < 0.018 | < 0.024 | < 0.04 | < 0.006 | < 0.04 | < 0.012 | 0.04 | < 0.012 | 0.025 | < 0.012 | 0.05 | < 0.018 | < 0.4 | 0.06491993 | < 0.6 | 0.03432687 | < 3 | 0.74 | 0.68 | < 0.7 | < 0.3 | < 0.012
14ZE-808B | 15-111 | 57.5 | 2.2 | < 5 | 0.04 | 90 | 38.4 | 88.6 | 2.3 | 2.398101 | < 0.25 | 0.3 | 0.11 | < 0.3 | 1.42 | < 0.3 | 0.26 | 9.3 | 12.7 | 27.1 | 4.46 | 22.2 | 6.19 | 2.47 | 6.64 | 1.09 | 6.36 | 1.37 | 3.74 | 0.56 | 3.44 | 0.54 | 3 | 3.069471 | < 0.5 | 0.2141993 | < 2.5 | 0.72 | < 0.1 | 1.3 | 1.446213 | 0.67
14ZE-810A | 15-112 | 11.3 | 37 | < 7 | 41 | 516 | 17.5 | 134 | 6.8 | 6.861992 | 0.5 | 0.4 | < 0.03 | < 0.4 | 2 | < 0.4 | 0.74 | 1050 | 18.7 | 33.7 | 4.37 | 18.1 | 3.7 | 1.15 | 3.5 | 0.51 | 2.9 | 0.59 | 1.56 | 0.23 | 1.55 | 0.22 | 3.5 | 3.517553 | < 0.6 | 0.52506 | < 3 | 11.2 | 0.77 | 4 | 4.062307 | 1.67
14BEB004D | 15-113 | 40.9 | 17 | 9 | 22.2 | 33.1 | 11.5 | 31.7 | < 1.1 | 0.4625997 | < 0.3 | < 0.3 | < 0.03 | < 0.4 | 1.9 | < 0.4 | 0.61 | 309 | 0.73 | 2.1 | 0.38 | 2.4 | 0.96 | 0.44 | 1.34 | 0.25 | 1.9 | 0.39 | 1.19 | 0.149 | 1.06 | 0.139 | 0.5 | 0.6216264 | < 0.6 | 0.0791289 | < 3 | 6.2 | < 0.13 | < 0.8 | < 0.3 | < 0.013
14BEB003B1 | 15-114 | 66.7 | 14.4 | < 7 | 3.01 | 412 | 5.57 | 12.4 | < 1 | 0.08639989 | < 0.3 | < 0.3 | < 0.03 | < 0.4 | 1.67 | < 0.4 | 0.125 | 429 | 0.122 | 0.5 | 0.08 | 0.87 | 0.41 | 0.2 | 0.64 | 0.111 | 0.87 | 0.19 | 0.54 | 0.05 | 0.49 | 0.04 | < 0.4 | 0.2673849 | < 0.6 | 0.02879996 | < 3 | 0.77 | < 0.12 | < 0.7 | < 0.3 | < 0.012
14ZE-a001 | 15-115 | 108 | 0.55 | < 7 | < 0.024 | < 0.08 | 0.175 | 6.2 | < 1 | 0.04017835 | 0.3 | < 0.3 | < 0.03 | < 0.4 | 1.76 | < 0.4 | < 0.018 | < 0.24 | < 0.018 | < 0.04 | < 0.018 | < 0.024 | < 0.04 | < 0.006 | < 0.04 | < 0.012 | < 0.024 | < 0.012 | < 0.012 | < 0.012 | < 0.018 | < 0.018 | < 0.4 | 0.08881531 | < 0.6 | 0.03443859 | < 3 | 1.66 | < 0.12 | < 0.7 | < 0.3 | < 0.012
14ZE-a002a | 15-116 | 101 | 0.36 | 11 | < 0.03 | 1.47 | 0.05 | 4.8 | < 1.2 | 0.05783907 | < 0.3 | < 0.3 | < 0.03 | < 0.4 | 2 | < 0.5 | < 0.02 | 0.4 | < 0.02 | < 0.04 | < 0.02 | < 0.03 | < 0.04 | < 0.007 | < 0.04 | < 0.014 | < 0.03 | < 0.014 | < 0.014 | < 0.014 | < 0.02 | < 0.02 | < 0.4 | 0.05303606 | < 0.7 | 0.03213282 | < 3 | 2.6 | < 0.14 | < 0.8 | < 0.3 | < 0.014
14ZE-a002b | 15-117 | 103 | 0.06 | 7 | < 0.025 | 3.5 | < 0.025 | 3.4 | < 1.1 | 0.02361019 | < 0.3 | < 0.3 | < 0.03 | < 0.4 | 1.9 | < 0.4 | < 0.019 | 0.4 | < 0.019 | < 0.04 | < 0.019 | < 0.025 | < 0.04 | < 0.006 | < 0.04 | < 0.012 | < 0.025 | < 0.012 | < 0.012 | < 0.012 | < 0.019 | < 0.019 | < 0.4 | 0.03653367 | < 0.6 | 0.02951274 | < 3 | 1.28 | < 0.12 | < 0.7 | < 0.3 | < 0.012
14ZE-a003 | 15-118 | 117 | < 0.04 | < 6 | < 0.023 | < 0.08 | < 0.023 | 2.5 | < 1 | 0.02194505 | < 0.3 | < 0.3 | < 0.03 | < 0.3 | 1.67 | < 0.4 | < 0.017 | < 0.23 | < 0.017 | < 0.03 | < 0.017 | < 0.023 | < 0.03 | < 0.006 | < 0.03 | < 0.012 | < 0.023 | < 0.012 | < 0.012 | < 0.012 | < 0.017 | < 0.017 | < 0.3 | 0.03395707 | < 0.6 | 0.03291757 | < 3 | 0.86 | < 0.12 | < 0.7 | < 0.3 | < 0.012
14ZE-a004 | 15-119 | 112 | 0.11 | 11 | < 0.025 | 1.19 | < 0.025 | 2.3 | < 1.1 | 0.02939847 | < 0.3 | < 0.3 | < 0.03 | < 0.4 | 1.9 | < 0.4 | < 0.019 | 1.8 | < 0.019 | < 0.04 | < 0.019 | < 0.025 | < 0.04 | < 0.006 | < 0.04 | < 0.012 | < 0.025 | < 0.012 | < 0.012 | < 0.012 | < 0.019 | < 0.019 | < 0.4 | 0.03032685 | < 0.6 | 0.03527817 | < 3 | 0.81 | < 0.12 | < 0.7 | < 0.3 | < 0.012
14ZE-a006 | 15-120 | 48.5 | 11.8 | < 8 | 6.61 | 102 | 14.3 | 25 | < 1.2 | 1.220584 | < 0.3 | < 0.3 | < 0.03 | < 0.4 | 2.1 | < 0.5 | 0.5 | 93 | 1.52 | 3.8 | 0.62 | 3.63 | 1.38 | 0.61 | 1.9 | 0.33 | 2.4 | 0.48 | 1.48 | 0.2 | 1.33 | 0.18 | 0.8 | 0.8461889 | < 0.7 | 0.1312456 | < 3 | 1.55 | < 0.14 | < 0.8 | < 0.3 | < 0.014
| 15-42 dup | 118 | 0.8 | 19 | 0.03 | 0.08 | 0.171 | 5.4 | < 0.8 | 0.0548056 | < 0.24 | < 0.24 | < 0.024 | < 0.3 | 6.7 | < 0.3 | < 0.014 | < 0.19 | < 0.014 | 0.05 | < 0.014 | < 0.019 | < 0.03 | < 0.005 | < 0.03 | < 0.01 | < 0.019 | < 0.01 | < 0.01 | < 0.01 | < 0.014 | < 0.014 | < 0.3 | 0.1224953 | < 0.5 | 0.0274028 | < 2.4 | 2.1 | 0.54 | < 0.6 | < 0.3 | < 0.01
| 15-72 dup | 43.7 | 19 | < 6 | 19.3 | 43.3 | 44.8 | 92 | 3 | 2.83322 | 0.9 | < 0.3 | 0.08 | 0.4 | 1.67 | < 0.4 | 0.45 | 146 | 4.58 | 11.8 | 2.14 | 12.1 | 4.52 | 1.71 | 5.67 | 1.07 | 6.76 | 1.52 | 4.34 | 0.62 | 3.9 | 0.61 | 2.9 | 2.99903 | < 0.6 | 0.2431495 | < 3 | 1.51 | 0.64 | < 0.7 | < 0.3 | 0.3
| 15-117 dup | 99 | 0.06 | < 6 | < 0.023 | 2.9 | < 0.023 |  | < 1 | 0.08793599 | < 0.3 | < 0.3 | < 0.03 | < 0.3 | 1.69 | < 0.4 | < 0.017 | < 0.23 | < 0.017 | 0.08 | < 0.017 | < 0.023 | < 0.03 | < 0.006 | < 0.03 | < 0.012 | < 0.023 | < 0.012 | < 0.012 | < 0.012 | < 0.017 | < 0.017 | < 0.3 | 0.2211127 | < 0.6 | 0.126408 | < 3 | 1.09 | < 0.12 | < 0.7 | < 0.3 | < 0.012
Échantillons de référence
| SGR-1 | 11.95151 | 15.22347 | 60.65906 | 74.35302 | 404.9533 | 11.30614 | 48.16316 | 5.729733 | 5.65 | 34.56778 | < 0.3 | < 0.03 | 2.309884 | 2.481413 | < 0.4 | 5.1043 | 290.3061 | 19.47817 | 36.07451 | 3.984295 | 14.93166 | 2.632943 | 0.5008424 | 2.345127 | 0.2577496 | 1.749508 | 0.318995 | 1.025629 | 0.09924297 | 0.8864172 | 0.1058328 | 1.571966 | 1.46 | 0.7992489 |  | 4.477979 | 30.81273 | 0.1934449 | 4.34496 | 4.6 | 5.304569
| WPR1a | 218.804 | 7.147252 | 28.22976 | 7.073324 | 19.16935 | 9.096816 | 29.97351 | 3.8602 | 3.53 | 0.8161791 | 0.343559 | 0.05181302 | 2.459838 | 3.457636 | 0.8324223 | 2.135056 | 67.44509 | 3.93473 | 9.586294 | 1.247009 | 6.105547 | 1.625858 | 0.4815548 | 1.681513 | 0.2253534 | 1.583775 | 0.2766518 | 0.8123094 | 0.07008315 | 0.7124537 | 0.08095165 | 1.097417 | 1.13 | 0.6269226 | 0.28 | < 3 | 8.438267 | 0.1735433 | 1.609037 | 0.62 | 0.2332119
| QLO-1 | 7.618402 | 53.78999 | < 6 | 78.57056 | 341.5468 | 25.10964 | 245.2336 | 9.429514 | 9.49 | 3.232719 | 0.3936988 | < 0.03 | 1.850592 | 1.915045 | < 0.4 | 1.85718 | 1409.909 | 27.34259 | 50.47704 | 5.797838 | 22.80805 | 4.621346 | 1.433771 | 4.396083 | 0.6238203 | 3.898654 | 0.7823133 | 2.298545 | 0.3264982 | 2.226234 | 0.3508116 | 5.283102 | 5.17 | 0.7614996 | 0.9 | < 3 | 61.66911 | < 0.12 | 3.990433 | 4.5 | 1.739394
| sy-4 | 2.372195 | 36.56604 | < 6 | 56.73739 | 1256.334 | 134.3841 | 591.6864 | 13.0911 | 12.9 | 0.1836139 | 0.9195434 | < 0.03 | 7.290046 | 1.75092 | < 0.4 | 1.414358 | 332.33 | 60.53907 | 126.1434 | 15.07254 | 59.85441 | 13.44926 | 2.227127 | 14.75761 | 2.694592 | 18.90647 | 4.553751 | 14.68973 | 2.334839 | 14.66581 | 2.15234 | 11.84392 | 11.6 | 0.8695395 | 0.91 | < 3 | 10.85619 | < 0.12 | 1.917535 | 1.47 | 0.6930474
Valeurs de référence:
| SGR-1 | 12 | 12 | 67 |  | 420 | 13 | 53 | 5.2 | 5.2 | 35 |  |  | 1.9 | 3.4 |  | 5.2 | 290 | 20 | 36 |  | 16 | 2.7 | 0.56 | 2 |  | 1.9 | 0.4 | 1.1 | 0.17 | 0.94 |  | 1.4 | 1.4 |  |  | 2.6 | 38 |  | 4.8 | 4.8 | 5.4
| WPR1a | 213 | 7.04 | 9.3 | 7.06 | 19.5 | 8.39 | 41.8 | 3.88 | 3.88 |  |  | 0.0899 | 1.16 | 3.13 | 0.958 | 2.38 | 70.6 | 4.04 | 9.69 | 1.362 | 6.26 | 1.617 | 0.497 | 1.76 | 0.269 | 1.624 | 0.322 | 0.886 | 0.126 | 0.790 | 0.121 | 1.142 | 1.142 | 0.242 | 0.242 |  | 7.92 | 0.122 | 0.64 | 0.64
| QLO-1 | 7.2 |  | 3.5 | 74 | 340 | 24 | 185 | 10 | 10 | 2.6 | 0.064 |  | 2.3 |  |  | 1.8 | 1370 | 27 | 54 |  | 26 | 4.9 | 1.43 |  | 0.71 | 3.8 |  | 2.3 | 0.37 | 2.3 | 0.37 |  |  | 0.82 | 0.82 | 0.58 | 20 |  | 4.5 | 4.5 | 1.9
| sy-4 | 2.8 | 35 |  | 55 | 1191 | 119 | 517 | 13 | 13 |  | 0.6 ** | 0.04 ** | 7.1 |  |  | 1.5 | 340 | 58 | 122 | 15 | 57 | 12.7 | 2 | 14 | 2.6 | 18.2 | 4.3 | 14.2 | 2.3 | 14.8 | 2.1 | 10.6 | 10.6 | 0.9 | 0.9 |  | 10 | 0.1 ** | 1.4 | 1.4 | 0.8
* Ces éléments peuvent être affectés(perte) lors de la fusion
** Valeurs semi-quantitatives
Les valeurs ont été retraitées pour améliorer la limite de détection